## Sheet1
Bearbeiter | AE-Datei |  | Datum |  | Maschine |  |  | WZ | Schndstff |  |  |  |  | Verschleiss |  |  |  |  | Bauteil rauheit Programm 1 wählen! 3x messen | [8 empty] | Bemerkung zum gesamten Versuch: |  |  |  |  | Datum
Trab-Datei Zer-3 Datei
Wstoff | USB-Mikroskop |  |  |  | D neu 3x | [8 empty] | zerspantes |  |  |  |  | Ra |  |  | Rz |  |  | Rt |  |  |  | HRC
Zeit | Versuchsnummer | Generation/Offspring | Traubwert | Länge | D1 | D2 | D3 | Platte | Ecke | gamma | vc | f | ap | Volumen | HS | NS | SK | Aufbau | 1 | 2 | 3 | 1 | 2 | 3 | 1 | 2 | 3 | Spanform | 1 | 2 | 3 | Bemerkung (Rattern,Bruch..)
8:51 | 1 | 0/1 | 149.9 | 152.5 |  |  |  | 2 | 1 | 0 | 100 | 0.2 | 0.3 | 21587.91 | [14 empty] | 16.5 | 23.8 | 21.8 |  | 18.09.
10:00 | 2 | 0/1 | 149.9 | 152.5 | 149.3 | 149.3 | 149.25 | 2 | 2 | 0 | 100 | 0.2 | 0.3 | 21587.91 |  | 115 | 90 |  | 1.21 | 1.482 | 1.763 | 4.769 | 5.702 | 6.956 | 4.88 | 6.369 | 7.664 | Wendelspan | 16.5 | 23.8 | 21.8 |  | 18.09.
10:38 | 3 | 0/1 | 149.3 | 152.5 | 148.65 | 148.65 | 148.68 | 2 | 2 | 0 | 100 | 0.2 | 0.3 | 21501.67 | 139 | 163 | 147 |  | 1.773 | 1.908 | 2.104 | 7.313 | 9.193 | 9.638 | 7.882 | 9.805 | 10.327 |  | 15 | 20 | 22 |  | 18.09.
11:03 | 4 | 0/1 |  | 152.5 | 148.7 | 148.7 | 148.7 | 2 | 2 | 0 | 100 | 0.2 | 0.3 |  | 200 | 200 | 175 |  | 1.902 | 1.98 | 2.307 | 9.106 | 9.284 | 10.335 | 9.787 | 10.863 | 12.016 | lange Wend- el bis Flach- Wendelspäne | 17.2 | 20 | 9 |  | 18.09.
11:24 | 5 | 1/1 | 148.7 | 152.5 | 148.15 | 148.1 | 148.1 | 2 | 3 | 89.298 | 95 | 0.22 | 0.3 |  | 68 | 105 | 108 |  | 1.113 | 1.323 | 1.463 | 4.546 | 5.837 | 6.33 | 5.228 | 7.116 | 7.122 | lange Wendelspäne | 18.4 | 17.9 | 11 |  | 18.09.
12:19 | 6 | 1/1 | 148.7 | 152.5 | 148 | 148 | 148 | 2 | 3 | 89.298 | 95 | 0.22 | 0.3 |  | 124 | 159 | 145 |  | 1.443 | 1.469 | 1.748 | 6.165 | 7.412 | 8.331 | 7.136 | 8.394 | 9.511 | kürzere Wendelspäne | 11.6 | 12.2 | 22 |  | 18.09.
12:37 | 7 | 1/1 | 148 | 152.5 | 147.5 | 147.5 | 147.5 | 2 | 3 | 89.298 | 95 | 0.22 | 0.3 |  | 130 | 147 | 318 |  | 1.999 | 2.2 | 2.173 | 9.382 | 10.671 | 10.604 | 9.929 | 11.262 | 11.34 |  | 19.2 | 19.5 | 11 |  | 18.09.
13:55 | 8 | 1/2 | 147.8 | 152.5 | 147.4 | 147.4 | 147.4 | 2 | 4 | 88.746 | 90 | 0.66 | 0.3 |  | 86 | 82 | 101 |  | 1.808 | 1.895 | 1.888 | 6.745 | 7.525 | 7.998 | 14.092 | 12.257 | 12.848 | Wirrspäne | 15.9 | 24.3 | 10.1 | kurzer span abbruch | 18.09.
14:11 | 9 | 1/3 | 147.58 | 152.5 | 146.85 | 146.85 | 146.85 | 3 | 1 | 88.7 | 77 | 0.34 | 0.3 |  | 82 | 96 | 90 |  | 1.025 | 1.57 | 1.358 | 8.102 | 8.373 | 7.666 | 10.6 | 9.676 | 9.684 | kurze Wendelspäne | 21 | 15 | 22 |  | 18.09.
14:30 | 10 | 1/3 | 147.4 | 152.5 | 146.75 | 146.75 | 146.8 | 3 | 1 | 88.7 | 77 | 0.34 | 0.3 |  | 111 | 118 | 146 |  | 1.407 | 1.451 | 1.591 | 6.726 | 0.633 | 7.983 | 9.619 | 0.111 | 10.329 | wirrspan | 7.6 | 2.2 | 8.3 | Aufbauschneide
14:40 | 11 | 1/3 |  | 152.5 | 146.5 | 146.4 | 146.3 | 3 | 1 | 88.7 | 77 | 0.34 | 0.3 |  | 138 | 126 | 151 |  | 1.473 | 1.636 | 1.674 | 8 | 8.098 | 8.7 | 10.329 | 11.211 | 10.323 | wendelspan stücke | 13 | 21 | 6.9
14:54 | 12 | 1/3 |  | 152.5 | 146.3 | 146.2 | 146.2 | 3 | 1 | 88.7 | 77 | 0.34 | 0.3 |  | 116 | 136 | 152 |  | 1.609 | 1.651 | 1.548 | 7.838 | 9.238 | 8.595 | 9.523 | 9.885 | 9.713 |  | 12 | 11 | 19 | kleine Aufbauschneide
15:20 | 13 | 1/3 | 146.2 | 152.5 | 145.7 | 145.6 | 145.5 | 3 | 1 | 88.7 | 77 | 0.34 | 0.3 |  | 146 | 145 | 164 |  | 1.684 | 1.708 | 1.703 | 9.861 | 8.494 | 9.486 | 16.806 | 10.729 | 10.809 | wendelspan stücke (sehr schön) | 18 | 9 | 11
15:48 | 14 | 1/3 | 146.2 | 152.5 | 145.5 | 145.5 | 145.5 | 3 | 1 | 88.7 | 77 | 0.34 | 0.3 |  | 160 | 168 | 190 |  | 1.676 | 1.681 | 1.899 | 8.072 | 8.673 | 9.011 | 10.298 | 11.322 | 11.553 | wendelspan stücke (kürzer als vorher) | 13 | 10 | 19 | kleine Aufbauschneide
16:06 | 15 | 2/1 | 145.18 | 152.5 |  |  |  | 3 | 2 | 72.794 | 47 | 0.28 | 0.3 | [15 empty] | 15 | 15 | 20 | mäßiges Rattern
17:22 | 16 | 2/2 | 145.18 | 152.5 | 145.2 | 145.2 | 145.2 | 3 | 3 | 81.5 | 47 | 0.28 | 0.3 |  | 73 | 75 | 77 |  | 1.179 | 1.248 | 1.33 | 6.859 | 7.654 | 7.913 | 7.397 | 7.99 | 8.54 |  | 15 | 15 | 20 | leichtes Rattern
17:30 | 17 | 2/3 | 145.18 | 152.5 |  |  |  | 3 | 4 | [19 empty] | 15 | 11 | 18
8:42 | 18 | 2/3 | 144.7 | 152.5 | 144.7 | 144.7 | 144.8 | 4 | 1 | -2.132 | 71 | 0.255 | 0.3 |  | 0.071 | 0.022 | 0.08 |  | 0.952 | 1.157 | 1.337 | 5.222 | 5.682 | 6.032 | 5.762 | 6.61 | 6.981 | Fließspan ungünstig | 22 | 19.5 | 12.1 |  | 2018-09-19
9:26 | 19 | 2/3 | 144.1 | 152.5 | 144.3 | 144.2 | 144.2 | 4 | 1 | -2.132 | 71 | 0.255 | 0.3 |  | 79 | 83 | 88 |  | 1.543 | 1.454 | 1.578 | 7.227 | 7.718 | 8.141 | 10.249 | 8.31 | 9.047 | Fließspan ok | 11 | 11 | 17 |  | 2018-09-19
9:39 | 20 | 2/3 | 143.5 | 152.5 | 143.7 | 143.6 | 143.45 | 4 | 1 | -2.132 | 71 | 0.255 | 0.3 |  | 83 | 93 | 95 | 342 | 1.668 | 1.742 | 1.883 | 8.808 | 9.352 | 9.793 | 9.477 | 9.992 | 10.719 | ok | 16 | 16 | 8 |  | 2018-09-19
9:53 | 21 | 2/3 | 143.5 | 152.5 | 143.6 | 143.5 | 143.5 | 4 | 1 | -2.132 | 71 | 0.255 | 0.3 |  | 99 | 95 | 118 |  | 1.758 | 1.866 | 2.038 | 9.876 | 9.575 | 9.891 | 10.013 | 10.487 | 10.428 | sehr gut | 19 | 9 | 17 |  | 2018-09-19
10:07 | 22 | 2/3 | 142.9 | 152.5 | 143 | 143 | 143 | 4 | 1 | -2.132 | 71 | 0.255 | 0.3 |  | 101 | 113 | 126 | 228 | 2.088 | 2.044 | 2.101 | 9.932 | 10.135 | 11.037 | 10.404 | 11.136 | 11.498 | sehr gut | 10 | 18 | 8 |  | 2018-09-19
10:25 | 23 | 2/3 | 142.9 | 152.5 | 143 | 143 | 143 | 4 | 1 | -2.132 | 71 | 0.255 | 0.3 |  | 125 | 118 | 129 | 97 | 2.002 | 2.244 | 2.283 | 11.131 | 12.337 | 12.262 | 12.082 | 13.544 | 12.827 | Wendelspan sehr gut | 14 | 17 | 8 |  | 2018-09-19
10:38 | 24 | 2/3 | 142.3 | 152.5 | 142.45 | 142.4 | 142.35 | 4 | 1 | -2.132 | 71 | 0.255 | 0.3 |  | 133 | 145 | 165 |  | 2.268 | 2.304 | 2.322 | 11.934 | 12.369 | 12.451 | 13.46 | 12.732 | 12.956 | Wendelspan sehr gut | 6 | 13 | 9 |  | 2018-09-19
10:56 | 25 | 2/3 | 142.3 | 152.5 | 142.35 | 142.35 | 142.35 | 4 | 1 | -2.132 | 71 | 0.255 | 0.3 |  | 140 | 192 | 157 |  | 2.395 | 2.25 | 2.255 | 12.294 | 11.785 | 11.507 | 12.685 | 12.194 | 11.926 | sehr gut | 14 | 7 | 9 |  | 2018-09-19
11:15 | 26 | 2/4 | 141.7 | 152.5 | 141.9 | 141.85 | 141.7 | 5 | 1 | -3.935 | 63 | 0.166 | 0.3 |  | 74 | 80 | 83 |  | 1.098 | 1.497 | 1.44 | 4.362 | 5.948 | 6.524 | 4.768 | 7.328 | 6.64 | Spiralform schlecht | 7 | 17 | 5 | Abbruch | 2018-09-19
12:10 | 27 | 3/1 | 141.7 | 152.5 | 141.9 | 141.75 | 141.65 | 5 | 2 | -1.0962 | 60.9 | 0.577 | 0.3 |  | 67 | 65 | 94 |  | 1.879 | 1.944 | 1.744 | 7.37 | 8.188 | 6.043 | 13.161 | 14.778 | 11.441 | ungünstig wirrspäne | 13.5 | 8.9 | 14.8 | Sehr rau Abbruch | 2018-09-19
13:29 | 28 | 3/1.1 | 141.1 | 152.5 | 141.2 | 141.1 | 141.1 | 5 | 3 | 1.247 | 41.5 | 0.165 | 0.3 |  | 94 | 97 | 108 |  | 0.951 | 1.462 | 1.232 | 4.013 | 6.173 | 5.078 | 5.395 | 8.171 | 6.443 | Wirrspäne lang | 15.4 | 8.9 | 9.1 | Abruch, Späne umgewickelt | 2018-09-19
| 29 | 3/2 | 141.1 | 152.5 | 141 | 141 | 141.2 | 5 | 4 | -9.054 | 77.6 | 0.319 | 0.3 |  | 68 | 66 | 95 |  | 1.319 | 1.414 | 1.74 | 6.637 | 6.944 | 8.261 | 7.549 | 9.436 | 10.044 | Wirrspäne lang | 7 | 12 | 12 | Abruch, Späne umgewickelt | 2018-09-19
| 30 | 3/3 | 140.5 | 152.5 | 140.6 | 140.5 | 140.6 | 7 | 1 | -6.31 | 65 | 0.36 | 0.3 |  | 83 | 115 | 98 |  | 1.754 | 1.614 | 1.487 | 8.797 | 9.148 | 6.604 | 10.771 | 9.757 | 9.541 | Kurze Wend- elspäne gut | 8 | 13 | 5 |  | 2018-09-19
| 31 | 3/3 | 140.5 | 152.5 | 140.6 | 140.6 | 140.6 | 7 | 1 | -6.31 | 65 | 0.36 | 0.3 |  | 117 | 91 | 125 |  | 1.446 | 1.532 | 1.644 | 8.203 | 7.438 | 7.924 | 9.851 | 10.398 | 9.508 | gut kurze | 11 | 7 | 14 |  | 2018-09-19
15:39 | 32 | 3/3 | 139.9 | 152.5 | 140 | 139.8 | 139.8 | 7 | 1 | -6.31 | 65 | 0.36 | 0.3 |  | 124 | 102 | 126 |  | 1.531 | 1.558 | 1.41 | 7.621 | 8.578 | 6.767 | 10.584 | 10.492 | 10.967 | perfekt | 6 | 11 | 14 | nicht zuende ? | 2018-09-19
| 33 | 4/1 | 139.9 | 152.5 | 140 | 140 | 140 | 8 | 1 | -0.715 | 75 | 0.32 | 0.3 |  | 82 | 82 | 106 |  | 1.506 | 1.533 | 1.413 | 7.372 | 7.01 | 6.608 | 9.099 | 9.294 | 9.399 | kurze wendelspäne | 7 | 15 | 7 | ? | 2018-09-19
| 34 | 4/1 | 139.3 | 152.5 | 139.4 | 139.4 | 139.4 | 8 | 1 | -0.715 | 75 | 0.32 | 0.3 |  | 106 | 104 | 126 |  | 1.578 | 1.682 | 1.642 | 8.175 | 9.164 | 8.317 | 10.054 | 10.542 | 10.401 | kurze wendelspäne | 15 | 8 | 12 |  | 2018-09-19
| 35 | 4/1 | 139.3 | 152.5 | 139.4 | 139.35 | 139.35 | 8 | 1 | -0.715 | 75 | 0.32 | 0.3 |  | 117 | 120 | 140 |  | 1.776 | 1.702 | 1.76 | 9.487 | 8.174 | 8.334 | 10.83 | 10.91 | 10.429 | kurze wendelspäne | 16 | 8 | 8 |  | 2018-09-19
8:30 | 36 | 4/1 | 138.7 | 152.5 | 138.9 | 138.8 | 138.75 | 8 | 1 | -0.715 | 75 | 0.32 | 0.3 |  | 125 | 113 | 122 | 295 | 1.89 | 1.511 | 1.826 | 9.285 | 7.886 | 9.673 | 10.253 | 11.34 | 12.082 | wendel kurz | 7.6 | 10.1 | 10.3 |  | 2018-09-20
| 37 | 4/1 | 138.7 | 152.5 | 138.75 | 138.7 | 138.7 | 8 | 1 | -0.715 | 75 | 0.32 | 0.3 |  | 131 | 124 | 130 |  | 2.027 | 1.765 | 1.822 | 10.961 | 9.585 | 10.507 | 12.283 | 11.464 | 11.2 | wendel kurz | 5 | 9.1 | 12 |  | 2018-09-20
9:15 | 38 | 4/1 | 138.1 | 152.5 | 138.2 | 138.2 | 138.15 | 8 | 1 | -0.715 | 75 | 0.32 | 0.3 |  | 150 | 115 | 150 |  | 1.765 | 1.815 | 1.869 | 9.666 | 9.587 | 10.088 | 12.432 | 11.87 | 11.954 | wendel kurz bis wendelstücke | 15 | 9 | 9 |  | 2018-09-20
9:35 | 39 | 4/1 | 138.1 | 152.5 | 138.15 | 138.1 | 138.05 | 8 | 1 | -0.715 | 75 | 0.32 | 0.3 |  | 172 | 199 | 157 |  | 1.7 | 1.905 | 1.853 | 10.132 | 10.022 | 9.962 | 11.939 | 11.581 | 10.925 | wendelstücke | 11 | 7 | 14 |  | 2018-09-20
9:50 | 40 | 4/2 | 137.5 | 152.5 | 137.6 | 137.55 | 137.55 | 8 | 2 | -3.093 | 57 | 0.24 | 0.3 |  | 76 | 57 | 68 |  | 1.303 | 1.455 | 1.985 | 6.499 | 6.673 | 8.348 | 6.667 | 7.344 | 9.454 | wendel kurz | 12 | 7 | 6 | Netzteil war aus | 2018-09-20
10:20 | 41 | 4/2 | 137.5 | 152.5 | 137.5 | 137.5 | 137.5 | 8 | 2 | -3.093 | 57 | 0.24 | 0.3 |  | 92 | 94 | 82 |  | 1.567 | 1.814 | 1.656 | 7.523 | 8.976 | 7.907 | 8.021 | 13.284 | 9.73 | wendel etwas länger | 12 | 8 | 8 |  | 2018-09-20
10:45 | 42 | 4/2 | 136.8 | 152.5 | 137 | 136.95 | 136.9 | 8 | 2 | -3.093 | 57 | 0.24 | 0.3 |  | 117 | 108 | 98 |  | 1.981 | 1.816 | 1.985 | 8.47 | 8.966 | 9.507 | 9.171 | 10.058 | 10.756 | Wendel lang bis Wirrspäne | 11 | 10 | 15 |  | 2018-09-20
11:10 | 43 | 4/2 | 136.9 | 152.5 | 136.9 | 136.85 | 136.85 | 8 | 2 | -3.093 | 57 | 0.24 | 0.3 |  | 125 | 114 | 128 |  | 1.812 | 1.815 | 1.607 | 9.103 | 8.2 | 7.727 | 10.368 | 9.558 | 9.161 | SEHR lange Wendelspäne | 14 | 8 | 14 | Abklären: Seit wann war Drehzahlschalter auf 73% ?? | 2018-09-20
11:30 | 44 | 4/2 | 136.3 | 152.5 | 136.35 | 136.3 | 136.3 | 8 | 2 | -3.093 | 57 | 0.24 | 0.3 |  | 144 | 168 | 145 |  | 1.834 | 2.059 | 1.951 | 8.491 | 10.062 | 10.534 | 9.377 | 10.807 | 11.863 | Wendel kurz | 11 | 11 | 7 |  | 2018-09-20
11:50 | 45 | 4/2 | 136.3 | 152.5 | 136.25 | 136.25 | 136.2 | 8 | 2 | -3.093 | 57 | 0.24 | 0.3 |  | 165 | 176 | 142 |  | 2.188 | 2.206 | 2.139 | 10.824 | 10.349 | 9.933 | 11.478 | 11.155 | 10.79 | wendel kurz bis länger | 8 | 15 | 10 |  | 2018-09-20
12:55 | 46 | 4/2 | 135.7 | 152.5 | 135.8 | 135.75 | 135.75 | 8 | 2 | -3.093 | 57 | 0.24 | 0.3 |  | 181 | 184 | 164 |  | 2.157 | 2.301 | 2.271 | 10.038 | 11.394 | 12.236 | 11.395 | 11.721 | 13.055 | wendel kurz bis länger | 10 | 6 | 6 |  | 2018-09-20
13:45 | 47 | 4/3 | 135.7 | 152.5 | 135.7 | 135.17 | 135.65 | 9 | 1 | -4.79 | 70 | 0.22 | 0.3 |  | 83 | 98 | 92 |  | 1.208 | 1.606 | 1.715 | 5.447 | 6.81 | 7.358 | 6.05 | 7.727 | 9.17 | wendelspan | 11 | 9 | 6 |  | 2018-09-20
14:10 | 48 | 4/3 | 135.1 | 152.5 | 135.2 | 135.2 | 135.1 | 9 | 1 | -4.79 | 70 | 0.22 | 0.3 |  | 111 | 127 | 116 |  | 2.092 | 1.856 | 1.975 | 8.213 | 8.771 | 9.167 | 8.805 | 9.701 | 9.682 | wendel kurz bis länger | 9 | 11 | 6 |  | 2018-09-20
15:00 | 49 | 4/3 | 135.1 | 152.5 | 135.1 | 135.05 | 135.05 | 9 | 1 | -4.79 | 70 | 0.22 | 0.3 |  | 113 | 135 | 126 |  | 1.918 | 1.923 | 1.801 | 8.775 | 7.89 | 7.969 | 9.707 | 9.708 | 9.706 | wie vorher dann länger | 9 | 12 | 5 |  | 2018-09-20
15:20 | 50 | 4/3 | 134.5 | 152.5 | 134.55 | 134.5 | 134.5 | 9 | 1 | -4.79 | 70 | 0.22 | 0.3 |  | 127 | 158 | 136 |  | 2.117 | 2.383 | 2.389 | 8.159 | 10.788 | 10.918 | 9.408 | 11.379 | 11.472 | wendel kurz | 8 | 8 | 13 |  | 2018-09-20
15:35 | 51 | 4/3 | 134.5 | 152.5 | 134.5 | 134.5 | 134.45 | 9 | 1 | -4.79 | 70 | 0.22 | 0.3 |  | 141 | 175 | 144 |  | 2.272 | 2.072 | 2.393 | 10.912 | 10.242 | 11.533 | 11.472 | 11.323 | 11.958 | wendel kurz | 8 | 6 | 9 |  | 2018-09-20
15:50 | 52 | 4/3 | 133.9 | 152.5 | 133.95 | 133.95 | 133.9 | 9 | 1 | -4.79 | 70 | 0.22 | 0.3 |  | 154 | 180 | 153 |  | 2.257 | 2.568 | 2.272 | 10.632 | 11.032 | 10.984 | 13.467 | 11.432 | 11.497 | wendel lang dann kürzer | 6 | 9 | 11 |  | 2018-09-20
16:15 | 53 | 4/3 | 133.9 | 152.5 |  |  |  | 9 | 1 | -4.79 | 70 | 0.22 | 0.3 | [15 empty] | 9 | 6 | 12 |  | 2018-09-20
8:36 | 54 | 5/1 | 133.9 | 152.5 | 134 | 133.9 | 133.9 | 9 | 2 | -6.437 | 49.1 | 0.36 | 0.3 |  | 47 | 56 | 57 | 398 | 1.56 | 1.483 | 1.499 | 6.611 | 6.44 | 7.264 | 9.245 | 9.767 | 10.022 |  | 10.9 | 8.3 | 5.4 |  | 2018-09-21
8:59 | 55 | 5/1 | 133.3 | 152.5 | 133.3 | 133.45 | 133.3 | 9 | 2 | -6.437 | 49.1 | 0.36 | 0.3 |  | 69 | 68 | 62 | 46 | 1.476 | 1.602 | 1.577 | 6.817 | 9.267 | 7.848 | 9.376 | 10.138 | 10.142 | wendel kurz | 10 | 6 | 6 |  | 2018-09-21
9:28 | 56 | 5/1 | 132.7 | 152.5 | 133.45 | 133.4 | 133.3 | 9 | 2 | -6.437 | 49.1 | 0.36 | 0.3 |  | 101 | 87 | 149 |  | 1.464 | 1.705 | 1.606 | 7.357 | 8.469 | 7.583 | 9.856 | 9.414 | 9.558 | span sehr schlecht | 10 | 11 | 7 |  | 2018-09-21
9:39 | 57 | 5/2 | 132.7 | 152.5 |  |  |  | 9 | 3 | -0.71627 | 38 | 0.13 | 0.3 |  | 55 | 56 | 53 |  | 0.699 | 0.991 | 1.336 | 2.93 | 4.567 | 5.802 | 3.348 | 6.307 | 8.654 |  | 9.2 | 8.1 | 12.4 |  | 2018-09-21
| 58 | 5/3 | 132.7 | 152.5 | 132.7 | 132.8 | 132.7 | 9 | 4 | -5.3024 | 62.9 | 0.14 | 0.3 |  | 71 | 104 | 108 |  | 0.878 | 1.309 | 1.701 | 3.735 | 5.805 | 7.168 | 4.145 | 6.848 | 8.882 |  | 12 | 7 | 12 |  | 2018-09-21
10:46 | 59 | 6/1 | 132.1 | 152.5 |  |  |  | 10 | 1 | -8.161 | 55.7 | 0.23 | 0.3 | [15 empty] | 9 | 4 | 12 |  | 2018-09-21
10:58 | 60 | 6/1.1 | 132.1 | 152.5 |  |  |  | 10 | 2 | -4 | 55.7 | 0.23 | 0.3 | [15 empty] | 9.6 | 6.1 | 9.2 |  | 2018-09-21
11:40 | 61 | 6/1.2 | 132.1 | 152.5 | 132.3 | 132.25 | 132.1 | 10 | 3 | -1 | 55.7 | 0.23 | 0.3 |  | 79 | 65 | 75 |  | 1.228 | 1.324 | 1.42 | 5.588 | 5.858 | 6.178 | 6.013 | 6.583 | 7.604 | lange zyl. Wendel- späne/ wirrspäne | 9.6 | 6.8 | 9.2 |  | 2018-09-21
11:53 | 62 | 6/1.2 | 132.1 | 152.5 | 132.1 | 132.15 | 132 | 10 | 3 | -1 | 55.7 | 0.23 | 0.3 |  | 76 | 112 | 83 |  | 1.481 | 1.73 | 1.815 | 6.752 | 7.472 | 7.581 | 7.462 | 9.031 | 9.385 | lange | 8.1 | 8.1 | 6.2 |  | 2018-09-21
12:20 | 63 | 6/1.2 | 131.5 | 152.5 | 131.65 | 131.6 | 131.6 | 10 | 3 | -1 | 55.7 | 0.23 | 0.3 |  | 106 | 132 | 94 | 185 | 1.962 | 1.874 | 1.877 | 8.093 | 8.118 | 8.775 | 9.24 | 9.199 | 9.735 | lange zyl. Wendelspäne | 10.1 | 6.1 | 6.9 |  | 2018-09-21
12:38 | 64 | 6/1.2 | 131.5 | 152.5 | 131.65 | 131.6 | 131.6 | 10 | 3 | -1 | 55.7 | 0.23 | 0.3 |  | 96 | 145 | 95 | 157 | 1.922 | 1.884 | 1.946 | 8.902 | 9.094 | 8.935 | 9.194 | 9.926 | 10.053 | lange zyl. Wendelspäne | 9.9 | 6.5 | 4.1 |  | 2018-09-21
13:22 | 65 | 6/1.2 | 130.9 | 152.5 | 131.1 | 131 | 130.95 | 10 | 3 | -1 | 55.7 | 0.23 | 0.3 |  | 108 | 166 | 110 | 398 | 2.153 | 2.346 | 2.157 | 8.646 | 9.642 | 11.049 | 9.682 | 10.074 | 11.761 | lange zyl. Wendelspäne | 8.5 | 5.8 | 9.1 |  | 2018-09-21
13:39 | 66 | 6/1.2 | 130.9 | 152.5 | 131 | 130.95 | 130.9 | 10 | 3 | -1 | 55.7 | 0.23 | 0.3 |  | 118 | 167 | 122 | 62 | 2.486 | 2.306 | 2.48 | 10.806 | 10.949 | 10.612 | 11.191 | 11.519 | 10.974 | lange zyl. Wendelspäne | 4.5 | 5.2 | 8.5 |  | 2018-09-21
13:58 | 67 | 6/1.2 | 130.3 | 152.5 | 130.5 | 130.45 | 130.4 | 10 | 3 | -1 | 55.7 | 0.23 | 0.3 |  | 132 | 174 | 106 | 392 | 2.293 | 2.433 | 2.336 | 10.279 | 10.302 | 10.766 | 10.963 | 10.744 | 11.153 | lange zyl. Wendelspäne | 6.3 | 9.2 | 3.9 |  | 2018-09-21
14:52 | 68 | 6/2 | 130.3 | 105 | 130.25 | 130.35 | 130.35 | 11 | 1 | -1.5 | 46.5 | 0.47 | 0.3 |  | 107 | 65 | 119 |  | 1.707 | 1.728 | 1.668 | 6.116 | 4.844 | 5.551 | 11.895 | 10.307 | 12.298 | lange, große Wirrspäne | 5 | 5.9 | 5.8 | Vorschub hoch, Vc gering; Abbruch, Späne umwickelt. (Gewinde produziert) | 2018-09-21
15:57 | 69 | 6/2 | 129.7 | 152.5 | 130 | 129.9 | 129.95 | 11 | 1 | -1.5 | 46.5 | 0.47 | 0.3 |  | 315 | 82 | 81 |  | 2.207 | 2.247 | 2.129 | 8.974 | 9.301 | 9.77 | 13.594 | 12.747 | 13.538 | kurze/lange Wendelspanstücke | 5.2 | 5.8 | 10.3 | Sk - abgebrochen; Dneu=129,7 | 2018-09-21
16:11 | 70 | 6/3 | 129.7 | 152.5 | 129.95 | 129.7 | 129.7 | 11 | 2 | -1.6 | 46.4 | 0.23 | 0.3 |  | 76 | 92 | 81 |  | 1.152 | 1.556 | 1.678 | 5.1 | 6.464 | 6.881 | 5.398 | 7.839 | 7.428 | lange Wirrspäne | 11 | 9.8 | 5 | Abbruch | 2018-09-21
10:38 | 71 | 7/1 | 129.1 | 152.5 | 129.3 | 129.25 | 129.1 | 12 | 1 | 0.521 | 51 | 0.354 | 0.3 |  | 88 | 66 | 90 |  | 1.712 | 1.572 | 1.55 | 8.702 | 7.167 | 7.073 | 10.338 | 9.798 | 9.951 | lange Wirrspäne | 5.6 | 9.2 | 4.3 | Dneu=129,1 | 2018-09-21
11:35 | 72 | 7/1 | 129.1 | 152.5 | 129.1 | 129.15 | 129.2 | 12 | 1 | 0.521 | 51 | 0.354 | 0.3 |  | 111 | 83 | 90 | 249 | 1.639 | 1.557 | 1.802 | 8.177 | 6.038 | 7.561 | 9.903 | 10.501 | 10.457 | lange Wirrspäne | Eintrag | fehlt |  | Dneu=128,5 | 2018-09-21
12:03 | 73 | 7/1 | 128.5 | 152.5 | 128.7 | 128.65 | 128.6 | 12 | 1 | 0.521 | 51 | 0.354 | 0.3 |  | 101 | 88 | 108 | 116 | 1.789 | 1.868 | 1.723 | 7.805 | 8.329 | 8.617 | 9.632 | 9.901 | 10.452 | lange Wirrspäne | 7.6 | 4.8 | 8.7 |  | 2018-09-21
12:30 | 74 | 7/1 | 128.5 | 152.5 | 128.5 | 128.5 | 128.4 | 12 | 1 | 0.521 | 51 | 0.354 | 0.3 |  | 106 | 110 | 106 | 210 | 1.847 | 1.658 | 1.681 | 7.719 | 7.503 | 8.494 | 10.583 | 11.634 | 11.561 | lange Wirrspäne | 9.8 | 4.3 | 10.7 |  | 2018-09-21
13:30 | 75 | 7/1 | 127.9 | 152.5 | 127.7 | 127.75 | 127.8 | 12 | 1 | 0.521 | 51 | 0.354 | 0.3 |  | 98 | 98 | 171 | 152 | 1.919 | 2.017 | 1.801 | 7.463 | 9.227 | 8.852 | 10.064 | 10.59 | 11.243 | lange Wirrspäne | 8 | 7 | 5.6 | AE - nicht auswertbar; zu spät gestartet | 2018-09-21
13:54 | 76 | 7/1 | 127.9 | 152.5 | Eintrag | fehlt |  | 12 | 1 | 0.521 | 51 | 0.354 | 0.3 |  | 126 | 103 | 203 | 126 | 1.988 | 1.945 | 1.663 | 8.538 | 9.093 | 7.603 | 9.633 | 10.887 | 11.554 | lange Wirrspäne | 5.1 | 5.6 | 6.5 |  | 2018-09-21
14:30 | 77 | 7/2 | 127.3 | 152.5 | Eintrag | fehlt |  | 12 | 2 | -0.796 | 58 | 0.123 | 0.3 |  | 83 | 35 | 71 | 91 | 0.57 | 1.372 | 1.397 | 2.495 | 5.132 | 5.152 | 2.743 | 5.35 | 5.599 | Endlos | 6.1 | 7.9 | 6.9 | Dneu=127,3 | 2018-09-24
14:40 | 78 | 7/2 | 127.3 | 112 | 127.35 | 127.35 | 127.35 | 12 | 2 | -0.796 | 58 | 0.123 | 0.3 |  | 82 | 100 | 100 | 26 | 1.498 | 1.195 | 1.559 | 5.607 | 5.214 | 5.873 | 6.576 | 6.818 | 6.802 | Endlos umwickelt | 6 | 9 | 4 | Abbruch | 2018-09-24
15:20 | 79 | 7/3 | 126.7 | 152.5 | 126.7 | 126.7 | 126.6 | 12 | 3 | 0.406 | 59 | 0.105 | 0.3 |  | 75 | 82 | 87 | 0 | 1.082 | 0.977 | 1.048 | 5.362 | 3.779 | 5.121 | 7.689 | 4.523 | 8.304 | Endlos umwickelt | 6 | 3 | 4 | Abbruch | 2018-09-24
Eintrag fehlt | 80 | Eintrag fehlt; "Fertigfahren 1" | 126.7 | 152.5 | 127.7 | 127.7 | 127.7 | 3 | 1 | -1.3 | 77 | 0.34 | 0.3 |  | 156 | 156 | 179 | 124 | 1.862 | 1.926 | 1.883 | 8.597 | 9.7 | 9.946 | 10.285 | 11.99 | 12.143 | kurze Pasta; top! | 4 | 5 | 9 |  | 2018-09-25
Eintrag fehlt | 81 | Eintrag fehlt; "Fertigfahren 1" | 126.1 | Eintrag fehlt | 126.3 | 126.3 | 126.2 | 3 | 1 | Eintrag fehlt | Eintrag fehlt | Eintrag fehlt | 0.3 |  | 156 | 146 | 171 | 121 | 1.38 | 2.026 | 2.022 | 9.464 | 11.59 | 10.296 | 11.994 | 12.245 | 12.614 | kurze Pasta | 8 | 3 | 6 |  | 2018-09-25
Eintrag fehlt | 82 | Eintrag fehlt; "Fertigfahren 1" | 126.1 | 152.5 | 126.2 | 126.2 | 126.1 | 3 | 1 | Eintrag fehlt | Eintrag fehlt | Eintrag fehlt | 0.3 |  | 175 | 172 | 183 | 250 | 2.014 | 1.992 | 1.638 | 11.561 | 10.422 | 8.883 | 13.595 | 13.59 | 12.041 | kurze Pasta | 8 | 5 | 6 |  | 2018-09-25
16:31 | 83 | Eintrag fehlt; "Fertigfahren 1" | 125.5 | Eintrag fehlt | 125.6 | 125.6 | 125.6 | 3 | 1 | Eintrag fehlt | 77 | 0.34 | 0.3 |  | 159 | 172 | 184 | 176 | 1.657 | 1.909 | 1.689 | 10.331 | 10.424 | 9.188 | 12.633 | 12.772 | 11.602 | top | 3 | 6 | 3 |  | 2018-09-25
16:32 | 84 | Eintrag fehlt; "Fertigfahren 1" | 125.5 | Eintrag fehlt | Eintrag | fehlt |  | Eintrag fehlt | Eintrag fehlt | Eintrag fehlt | Eintrag fehlt | Eintrag fehlt | 0.3 |  | 158 | 167 | 174 | 291 | 1.647 | 1.902 | 1.713 | 9.225 | 10.262 | 9.766 | 11.62 | 12.332 | 11.938 | Eintrag fehlt | 3 | 6 | 6 |  | 2018-09-25
Eintrag fehlt | 85 | Eintrag fehlt; "Fertigfahren 1" | 124.9 | 303 | Eintrag | fehlt |  | Eintrag fehlt | Eintrag fehlt | Eintrag fehlt | Eintrag fehlt | Eintrag fehlt | 0.3 |  | 200 | 183 | 184 | 139 | 1.86 | 1.77 | 1.832 | 10.203 | 10.902 | 11.419 | 11.814 | 12.37 | 12.638 | Eintrag fehlt | 4 | 7 | 2 |  | 2018-09-25
Eintrag fehlt | 86 | Eintrag fehlt; "Fertigfahren 1" | 124.3 | 303 | 124.3 | 124.3 | 124.3 | 4 | 1 | -2.132 | 71 | 0.255 | 0.3 |  | 142 | 166 | 141 | 85 | 2.153 | 2.167 | 2.166 | 11.176 | 9.781 | 11.251 | 11.705 | 15.712 | 11.65 | Endlos Span | 7 | 2 | 3 | nc | 2018-09-25
Eintrag fehlt | 87 | Eintrag fehlt; "Fertigfahren 1" | 123.7 | 303 | 123.8 | 123.7 | 123.8 | 7 | 1 | -6.31 | 65 | 0.36 | 0.3 |  | 111 | 113 | 130 | 125 | 1.604 | 1.794 | 1.843 | 8.977 | 9.994 | 10.629 | 10.515 | 11.976 | 12.133 | kurze Pasta | 9 | 6 | 7 | Afbs | 2018-09-25
11:14 | 88 | Eintrag fehlt; "Fertigfahren 1" | 123.1 | 303 | 123.3 | 123.1 | 123.3 | 7 | 1 | -6.31 | 65 | 0.36 | 0.3 |  | 113 | 114 | 140 | 631 | 1.612 | 1.713 | 1.987 | 7.583 | 8.733 | 10.63 | 11.757 | 12.858 | 13.298 | kurze Pasta; top | 7 | 6 | 5 | Afbs | 2018-09-25
Eintrag fehlt | 89 | Eintrag fehlt; "Fertigfahren 1" | 122.5 | 200 | 122.75 | 122.6 | 122.6 | 7 | 1 | -6.31 | 65 | 0.36 | 0.3 |  | 136 | 127 | 173 |  | 1.99 | 1.939 | 1.56 | 9.698 | 10.95 | 7.127 | 14.12 | 11.729 | 11.161 | Endlos; gute Späne; nur wegen Afbs | 5 | 5 | 5 | Abbruch wegen Kackspanumwickelt; nc | 2018-09-25
Eintrag fehlt | 90 | Eintrag fehlt; "Fertigfahren 1" | 121.9 | 65 | 122.1 | 122.05 | 122.1 | 8 | 2 | -3.093 | 57 | 0.24 | 0.3 |  | 152 | 140 | 157 |  | 2.305 | 2.133 | 2.256 | 11.784 | 11.772 | 11.503 | 14.574 | 12.326 | 11.99 | Endlos | 5 | 6 | 10 | Rattern; Endlosspan; nc | 2018-09-25
13:45 | 91 | 8/1 | 121.3 | 304 | 121.4 | 121.3 | 121.6 | 13 | 1 | -2.19 | 74.9 | 0.279 | 0.3 |  | 77 | 91 | 94 |  | 1.276 | 1.51 | 1.454 | 6.419 | 7.658 | 6.816 | 6.904 | 8.577 | 8.855 | lang; kurz; lang | 3 | 2 | 13 | Abbruch; nc | 2018-09-25
13:53 | 92 | 8/1 | 120.7 | 304 | 120.6 | 120.6 | 120.4 | 13 | 1 | -2.19 | 74.9 | 0.279 | 0.3 |  | 91 | 125 | 124 | 124 | 1.57 | 1.655 | 1.698 | 7.159 | 9.562 | 8.026 | 7.781 | 10.838 | 8.542 | Späne top | 5 | 9 | 8 |  | 2018-09-25
14:09 | 93 | 8/1 | 120.1 | 304 | 120.2 | 120 | 120.1 | 13 | 1 | -2.19 | 74.9 | 0.279 | 0.3 |  | 108 | 149 | 133 | 116 | 2.014 | 1.813 | 1.977 | 9.104 | 9.863 | 9.812 | 10.506 | 11.594 | 10.841 | Späne top | 4 | 4 | 3 |  | 2018-09-25
Eintrag fehlt | 94 | 8/1 | 119.5 | 304 | 119.6 | 119.5 | 119.55 | 13 | 1 | -2.19 | 74.9 | 0.279 | 0.3 |  | 134 | 174 | 154 | 450 | 1.997 | 2.095 | 2.062 | 9.977 | 12.916 | 11.61 | 11.372 | 13.698 | 12.743 | top | 6 | 6 | 5 | Afbs | 2018-09-25
Eintrag fehlt | 95 | 8/1 | 118.9 | 304 | 119 | 118.9 | 118.85 | 13 | 1 | -2.19 | 74.9 | 0.279 | 0.3 |  | 141 | 200 | 162 | 79 | 2.183 | 2.409 | 2.525 | 12.336 | 13.327 | 14.413 | 13.776 | 14.395 | 20.614 | top | 6 | 7 | 7 |  | 2018-09-25
15:00 | 96 | 8/2 | 118.3 | 304 | 118.3 | 118.2 | 118.4 | 13 | 2 | -2.403 | 76.07 | 0.283 | 0.3 |  | 90 | 78 | 70 | 400 | 1.249 | 1.346 | 1.517 | 6.335 | 6.136 | 7.961 | 7.078 | 7.009 | 8.308 | top | 3 | 3 | 4 | Afbs; AE - Messung verspätet | 2018-09-25
15:24 | 97 | 8/2 | 117.7 | 304 | 117.7 | 117.75 | 117.5 | 13 | 2 | -2.403 | 76.07 | 0.283 | 0.3 |  | 103 | 111 | 117 | 271 | 1.469 | 1.626 | 1.551 | 6.607 | 8.485 | 8.68 | 9.067 | 9.699 | 10.042 | top | 3 | 3 | 2 | Afbs | 2018-09-25
15:32 | 98 | 8/2 | 117.1 | 304 | 117.15 | 117.15 | 117.15 | 13 | 2 | -2.403 | 76.07 | 0.283 | 0.3 |  | 124 | 137 | 130 | 164 | 1.916 | 1.778 | 2.048 | 9.466 | 10.182 | 10.287 | 12.292 | 11.071 | 11.825 | top | 3 | 3 | 1 | Afbs | 2018-09-25
15:39 | 99 | 8/2 | 116.5 | 304 | 116.65 | 116.5 | 116.7 | 13 | 2 | -2.403 | 76.07 | 0.283 | 0.3 |  | 165 | 164 | 155 | 489 | 2.136 | 1.942 | 2.256 | 10.185 | 10.999 | 11.601 | 10.729 | 12.157 | 12.378 | top | 5 | 5 | 1 | Afbs | 2018-09-25
Eintrag fehlt | 100 | 8/2 | 115.9 | 304 | 116.1 | 116 | 116.1 | 13 | 2 | -2.403 | 76.07 | 0.283 | 0.3 |  | 156 | 165 | 160 | 309 | 2.106 | 2.178 | 2.502 | 11.383 | 13.299 | 14.804 | 13.76 | 14.7 | 18.818 | top | 5 | 1 | 1 | AE- voll; AE nicht auswerten; Fehler beim aufzeichnen | 2018-09-25
9:45 | 101 | 8/2 | 115.3 | 304 | 115.45 | 115.4 | 115.35 | 13 | 2 | -2.403 | 76.07 | 0.283 | 0.3 |  | 168 | 196 | 167 | 67 | 2.341 | 2.378 | 2.446 | 13.18 | 13.048 | 14.598 | 14.275 | 13.992 | 15.682 | kurze Wendelspan-stücke | 5 | 3 | 4 | AE ok | 2018-09-26
10:12 | 102 | 8/2 | 114.7 | 304 | 114.9 | 114.85 | 114.8 | 13 | 2 | -2.403 | 76.07 | 0.283 | 0.3 |  | 225 | 218 | 182 | 145 | 2.461 | 2.82 | 2.624 | 15.056 | 15.376 | 16.569 | 16.297 | 17.22 | 17.043 | kurze Wendelspan-stücke | 3 | 5.6 | 5.6 |  | 2018-09-26
11:00 | 103 | 8/3 | 114.1 | 304 | 114.35 | 114.3 | 114.1 | 13 | 3 | -1.77 | 79.967 | 0.263 | 0.3 |  | 85 | 73 | 85 | 119 | 1.04 | 1.297 | 1.427 | 5.388 | 6.622 | 6.768 | 6.085 | 7.442 | 7.761 | längere Wendelspan-stücke | 7.6 | 6.8 | 2 |  | 2018-09-26
11:30 | 104 | 8/3 | 113.5 | 304 | 113.7 | 113.65 | 113.55 | 13 | 3 | -1.77 | 79.967 | 0.263 | 0.3 |  | 99 | 103 | 113 | 438 | 1.476 | 1.64 | 1.671 | 6.675 | 8.472 | 7.212 | 7.765 | 8.988 | 7.775 | längere Wendelspan-stücke | 6 | 5 | 5 |  | 2018-09-26
11:45 | 105 | 8/3 | 112.9 | 304 | 113 | 112.95 | 112.95 | 13 | 3 | -1.77 | 79.967 | 0.263 | 0.3 |  | 107 | 112 | 118 | 409 | 1.426 | 1.793 | 1.771 | 8.318 | 9.779 | 9.6 | 9.492 | 10.212 | 10.815 | längere Wendelspan-stücke | 5 | 3.3 | 5.8 |  | 2018-09-26
12:00 | 106 | 8/3 | 112.3 | 304 | 112.5 | 112.35 | 112.25 | 13 | 3 | -1.77 | 79.967 | 0.263 | 0.3 |  | 136 | 149 | 145 | 41 | 1.892 | 2.017 | 2.095 | 10.091 | 11.54 | 12.118 | 11.728 | 11.968 | 13.321 | kurze Wendelspan-stücke | 5.8 | 2 | 1.3 |  | 2018-09-26
12:44 | 107 | 8/3 | 111.7 | 304 | 111.9 | 111.95 | 111.7 | 13 | 3 | -1.77 | 79.967 | 0.263 | 0.3 |  | 144 | 157 | 147 | 105 | 2.037 | 2.059 | 2.028 | 10.399 | 12.238 | 11.835 | 11.445 | 12.709 | 12.459 | teilweise Wendelspan-stücke; Bröckelspäne | 6 | 3 | 4 | Laser - Messung schlecht; Plexiglas abwischen | 2018-09-26
13:00 | 108 | 8/3 | 111.1 | 304 | 111.3 | 111.25 | 111.25 | 13 | 3 | -1.77 | 79.967 | 0.263 | 0.3 |  | 152 | 183 | 156 | 112 | 2.263 | 2.457 | 2.384 | 12.307 | 13.877 | 13.405 | 13.018 | 14.312 | 14.03 | teilweise Wendelspan-stücke; Bröckelspäne | 2.4 | 1.8 | 2.4 |  | 2018-09-26
13:14 | 109 | 8/3 | 110.5 | 304 | 110.7 | 110.7 | 110.5 | 13 | 3 | -1.77 | 79.967 | 0.263 | 0.3 |  | 180 | 190 | 157 | 107 | 2.48 | 2.472 | 2.577 | 13.741 | 13.939 | 14.23 | 14.228 | 14.871 | 14.648 | Wendelspan; teilweise Bröckelspan | 3.2 | 3.7 | 5 |  | 2018-09-26
13:30 | 110 | 8/3 | 109.9 | 304 | 110.1 | 110 | 109.95 | 13 | 3 | -1.77 | 79.967 | 0.263 | 0.3 |  | 211 | 211 | 176 | 203 | 2.606 | 2.644 | 2.523 | 14.915 | 15.098 | 15.481 | 15.732 | 16.128 | 15.94 | Bröckelspäne | 2 | 2.5 | 3.5 | sehr gute Spanbildung | 2018-09-26
14:20 | 111 | 8/4 | 109.3 | 304 | 109.5 | 109.45 | 109.35 | 13 | 4 | -2.403 | 90 | 0.263 | 0.3 |  | 95 | 79 | 102 | 82 | 1.167 | 1.317 | 1.355 | 5.421 | 6.222 | 6.635 | 6.022 | 6.743 | 7.169 | zylind. Wendelspan-stücke | 5 | 4 | 4 |  | 2018-09-26
14:40 | 112 | 8/4 | 108.7 | 304 | 108.95 | 108.9 | 108.7 | 13 | 4 | -2.403 | 90 | 0.263 | 0.3 |  | 130 | 107 | 124 | 111 | 1.387 | 1.604 | 1.598 | 6.573 | 7.405 | 8.467 | 7.2 | 7.743 | 8.937 | Wendelspan-stücke |  |  |  |  | 2018-09-26
14:50 | 113 | 8/4 | 108.1 | 304 | 108.3 | 108.25 | 108.1 | 13 | 4 | -2.403 | 90 | 0.263 | 0.3 |  | 123 | 137 | 164 | 57 | 1.511 | 1.549 | 1.712 | 8.16 | 8.637 | 8.815 | 8.463 | 10.243 | 9.97 | Wendelspan-stücke; teilweise Bröckelspan | 2.6 | 2 | 2.6 |  | 2018-09-26
9:30 | 114 | 8/4 | 107.5 | 304 | 107.65 | 107.55 | 107.5 | 13 | 4 | -2.403 | 90 | 0.263 | 0.3 |  | 125 | 206 | 266 |  | 1.64 | 1.883 | 1.807 | 8.387 | 8.479 | 7.853 | 8.908 | 8.665 | 8.569 | Wendelspan-stücke | 2.6 | 3.3 | 3.6 | Traub - Daten vergessen zu speichern | 2018-09-27
9:55 | 115 | 8/5 | 106.9 | 304 | 107 | 106.95 | 106.85 | 14 | 1 | -2.403 | 105 | 0.263 | 0.3 |  | 91 | 76 | 88 | 103 | 1.346 | 1.287 | 1.295 | 5.734 | 6.081 | 5.996 | 6.093 | 6.469 | 7.227 | Kurzer Wendelspan bis Wendel-spanstücke | 7 | 2.4 | 2.8 |  | 2018-09-27
10:15 | 116 | 8/5 | 106.3 | 304 | 106.4 | 106.35 | 106.3 | 14 | 1 | -2.403 | 105 | 0.263 | 0.3 |  | 99 | 86 | 104 | 150 | 1.464 | 1.502 | 1.555 | 6.669 | 7.043 | 7.469 | 7.182 | 7.363 | 8.03 | Wendelspan-stücke | 3.3 | 4.3 | 4.8 | kleine Aufbauschneide | 2018-09-27
10:35 | 117 | 8/5 | 105.7 | 304 | 105.85 | 105.75 | 105.7 | 14 | 1 | -2.403 | 105 | 0.263 | 0.3 |  | 105 | 102 | 103 | 417 | 1.534 | 1.664 | 1.695 | 7.014 | 7.783 | 7.791 | 7.572 | 8.242 | 8.633 | Wendelspan-stücke | 3 | 3.7 | 2.4 | große Aufbauschneide | 2018-09-27
10:55 | 118 | 8/5 | 105.1 | 304 | 105.25 | 105.15 | 105.1 | 14 | 1 | -2.403 | 105 | 0.263 | 0.3 |  | 110 | 106 | 132 | 447 | 1.7 | 1.692 | 1.682 | 7.929 | 8.143 | 7.578 | 8.972 | 9.293 | 8.158 | Wendelspan-stücke bis Spiralspan-stücke | 4.1 | 4.3 | 2.6 | große Aufbauschneide | 2018-09-27
11:10 | 119 | 8/5 | 104.5 | 304 | 104.6 | 104.55 | 104.5 | 14 | 1 | -2.403 | 105 | 0.263 | 0.3 |  | 134 | 125 | 144 | 457 | 1.671 | 1.728 | 2.025 | 7.575 | 8.54 | 10.458 | 8.543 | 9.072 | 14.648 | Wendelspan-stücke bis Spiralspan-stücke | 1.9 | 2.4 | 2.8 | große Aufbauschneide | 2018-09-27
11:30 | 120 | 8/5 | 103.9 | 304 | 104 | 103.9 | 103.85 | 14 | 1 | -2.403 | 105 | 0.263 | 0.3 |  | 144 | 139 | 162 | 149 | 1.762 | 1.864 | 1.896 | 8.607 | 9.154 | 9.185 | 9.222 | 9.602 | 10.028 | sehr kurze Spiralstücke | 4.1 | 2.1 | 3.7 | Aufbauschneide wurde kleiner | 2018-09-27
11:45 | 121 | 8/5 | 103.3 | 304 | 103.45 | 103.4 | 103.3 | 14 | 1 | -2.403 | 105 | 0.263 | 0.3 |  | 154 | 151 | 191 | 149 | 1.707 | 1.796 | 1.845 | 9.068 | 9.486 | 9.578 | 9.586 | 10.592 | 10.742 | sehr kurze Spiralstücke | 2.4 | 2.2 | 1.9 |  | 2018-09-27
13:00 | 122 | 9/1 | 102.7 | 304 | 102.85 | 102.8 | 102.7 | 14 | 2 | -2.741 | 118 | 0.188 | 0.3 |  | 103 | 100 | 128 | 191 | 1.026 | 1.179 | 1.233 | 4.308 | 4.964 | 5.15 | 4.627 | 5.47 | 5.66 | Wendelspan | 2.6 | 3 | 2.8 |  | 2018-09-27
13:20 | 123 | 9/1 | 102.1 | 304 | 102.2 | 102.15 | 102.1 | 14 | 2 | -2.741 | 118 | 0.188 | 0.3 |  | 165 | 173 | 185 | 288 | 1.403 | 1.066 | 0.854 | 6.231 | 4.553 | 3.244 | 9.358 | 4.944 | 3.443 | Wendelspan (etwas kurzes wie vorher) | 3 | 3.2 | 2.6 |  | 2018-09-27
13:45 | 124 | 9/2 | 101.5 | 304 | 101.6 | 101.5 | 101.45 | 15 | 1 | -3.167 | 106 | 0.312 | 0.3 |  | 100 | 84 | 103 | 193 | 1.548 | 1.445 | 1.558 | 7.727 | 6.118 | 6.898 | 8.584 | 7.388 | 7.303 | Wendelspan-stücke | 2.4 | 1.8 | 2.2 |  | 2018-09-27
13:05 | 125 | 9/2 | 100.9 | 304 | 101 | 100.9 | 100.85 | 15 | 1 | -3.167 | 106 | 0.312 | 0.3 |  | 140 | 119 | 135 | 411 | 1.431 | 1.478 | 1.463 | 6.201 | 6.317 | 6.522 | 7.03 | 7.268 | 7.091 | Wendelspan-stücke | 1.8 | 1.1 | 1.3 | HS evtl. etwas (sehr sauber) abgeplatzt. Schneide wäre in diesem Fall verschlissen, aber wir benutzen sie nochmal um dies zu überprüfen | 2018-09-27
13:20 | 126 | 9/2 | 100.3 | 304 | 100.5 | 100.4 | 100.3 | 15 | 1 | -3.167 | 106 | 0.312 | 0.3 |  | 169 | 224 | 173 | 162 | 2.177 | 1.998 | 1.867 | 12.22 | 9.946 | 9.361 | 13.397 | 11.566 | 10.429 | Wendelspan-stücke | 2.6 | 2.2 | 3 | "cut" noch da, aber auch so verschlissen | 2018-09-27
13:40 | 127 | 9/3 | 99.7 | 304 | 99.8 | 99.7 | 99.65 | 15 | 2 | -3.142 | 119 | 0.31 | 0.3 |  | 127 | 100 | 111 | 251 | 1.544 | 1.396 | 1.344 | 8.492 | 7.003 | 6.03 | 9.138 | 8.194 | 7.451 | Wendelspan bis Wedelspan-stücke | 3 | 1.7 | 2 |  | 2018-09-27
15:00 | 128 | 9/3 | 99.1 | 304 | 99.25 | 99.2 | 99.1 | 15 | 2 | -3.142 | 119 | 0.31 | 0.3 |  | 129 | 131 | 164 | 447 | 1.126 | 1.316 | 1.362 | 5.089 | 6.293 | 5.735 | 6.73 | 7.412 | 6.512 | Wendelspan kurz | 1.7 | 1.9 | 3.9 |  | 2018-09-27
15:10 | 129 | 9/3 | 98.5 | 304 | 98.65 | 98.55 | 98.5 | 15 | 2 | -3.142 | 119 | 0.31 | 0.3 |  | 152 | 172 | 222 | 410 | 1.351 | 1.411 | 1.29 | 6.016 | 7.669 | 5.608 | 6.853 | 12.159 | 6.265 | Wendelspan-stücke | 0.9 | 1.1 | 2.2 |  | 2018-09-27
Bearbeiter | AE-Datei |  | Datum |  | Maschine |  |  | WZ | Schndstff |  |  |  |  | Verschleiss |  |  |  |  | Bauteil rauheit Programm 1 wählen! 3x messen | [8 empty] | Bemerkung zum gesamten Versuch: |  |  |  |  | Datum
Trab-Datei Zer-3 Datei
Wstoff | USB-Mikroskop |  |  |  | D neu 3x | [8 empty] | zerspantes |  |  |  |  | Rau1 |  |  | Rau2 |  |  | Rau3 |  |  |  | HRC |  |  |  |  | Traubmessung
Zeit | Versuchsnummer | Generation/Offspring | Traubwert | Länge | D1 | D2 | D3 | Platte | Ecke | gamma | vc | f | ap | Volumen | HS | NS | SK | Aufbau | 1 | 2 | 3 | 1 | 2 | 3 | 1 | 2 | 3 | Spanform | 1 | 2 | 3 | Bemerkung (Rattern,Bruch..) |  | Diskette
10:30 | 130 | X | 150 | 251 | X | X | X | Ros 3 | Ros 4 | -1.75 | 80 | 0.26 | X | X | X | X | X | X | X | X | X | X | X | X | X | X | X | X | 33.9 | 29.8 | 34.3 | Abrdehen | 09. Nov. | Ja
12:30 | 131 | X | 149.6 | 251 | X | X | X | X | X | -1.75 | 80 | 0.26 | 0.2 | X | X | X | X | X | X | X | X | X | X | X | X | X | X | X | 23.4 | 25.6 | 30.1 | Abrdehen | 09. Nov. | Ja
13:00 | 132 | X | 148.6 | 251 | X | X | X | X | X | -1.75 | 80 | 0.26 | 0.5 | X | X | X | X | X | X | X | X | X | X | X | X | X | X | X | 29.3 | 18.4 | 27.5 | Abrdehen | 09. Nov. | Ja
14:15 | 133 | X | 147.1 | 251 | X | X | X | X | X | -1.75 | 80 | 0.26 | 0.75 | X | X | X | X | X | X | X | X | X | X | X | X | X | X | X | 17.2 | 25.6 | 25.6 | Abrdehen | 09. Nov. | Ja
15:00 | 134 | X | 145.6 | 251 | X | X | X | X | X | -1.75 | 80 | 0.26 | 0.75 | X | X | X | X | X | X | X | X | X | X | X | X | X | X | X | X | X | X | Abrdehen | 09. Nov. | Ja
15:20 | 135 | X | 144.1 | 251 | X | X | X | X | X | -1.75 | 80 | 0.26 | 0.75 | X | X | X | X | X | X | X | X | X | X | X | X | X | X | X | 20.1 | 12.3 | 26.9 | Abrdehen | 09. Nov. | Ja
16:45 | 136 | X | 142.6 | 251 | X | X | X | X | X | -1.75 | 80 | 0.26 | 0.75 | X | X | X | X | X | X | X | X | X | X | X | X | X | X | X | 13.3 | 21.8 | 22.8 | Abdrehen (ab hier ist der Punktlaser im Messbereich (142,6 mm)) | 09. Nov. | Ja
| 137 |  |  |  | 142.6 | [23 empty] | 10.5 | 19.2 | 19.7 |  | 2018-11-12
10:59 | 138 | 2018-01-10 | 140.6 | 251 | [5 empty] | -1.75 | 80 | 0.26 | 0.3 | [5 empty] | 2.794 | 2.912 | 3.381 | 11.132 | 11.682 | 16.731 | 12.196 | 13.119 | 17.838 | top |  |  |  | erster versuch
8:36 | 137 | DoE | 140 | 251 |  |  |  | 6 | 4 | -1.75 | 80 | 0.26 | 0.3 |  | 69 | 91 | 83 |  | 1.22 | 5.857 | 6.39 | 1.3 | 6.204 | 6.758 | 1.421 | 7.378 | 8.443 |  |  |  |  | span erst schlecht, dann gut | 2018-11-14 | ja | DOE_11
9:12 | 138 |  | 139.4 | 251 |  |  |  | 6 | 4 | -1.75 | 80 | 0.26 | 0.3 |  | 129 | 94 | 86 | 93 | 1.353 | 7.044 | 8.38 | 1.461 | 8.034 | 9.013 | 1.68 | 7.404 | 8.74 | top | [5 empty] | ja
9:25 | 139 |  | 138.8 | 251 |  |  |  | 6 | 4 | -1.75 | 80 | 0.26 | 0.3 |  | 80 | 108 | 101 |  | 1.729 | 8.703 | 9.367 | 1.57 | 8.438 | 9.029 | 1.72 | 9.658 | 11.848 | top | [5 empty] | ja
9:45 | 140 |  | 138.2 | 251 |  |  |  | 6 | 4 | -1.75 | 80 | 0.26 | 0.3 |  | 86 | 114 | 115 | 128 | 1.774 | 9.279 | 11.89 | 1.72 | 9.133 | 9.613 | 1.695 | 9.778 | 11.027 | top | [5 empty] | ja
10:25 | 141 |  | 137.6 | 251 |  |  |  | 6 | 4 | -1.75 | 80 | 0.26 | 0.3 |  | 118 | 135 | 117 | 145 | 1.81 | 10.211 | 11.754 | 1.839 | 9.31 | 9.933 | 1.938 | 10.71 | 11.857 | top | [5 empty] | ja
10:55 | 142 |  | 137 | 251 |  |  |  | 6 | 4 | -1.75 | 80 | 0.26 | 0.3 |  | 203 | 108 | 106 | 143 | 1.873 | 9.803 | 11.137 | 1.918 | 10.796 | 11.496 | 2.004 | 9.976 | 10.823 | top | [5 empty] | ja
11:20 | 143 |  | 136.4 | 251 |  |  |  | 7 | 1 | -2 | 80 | 0.26 | 0.3 |  | 115 | 152 | 159 | 63 | 1.496 | 7.153 | 7.97 | 1.707 | 8.051 | 8.677 | 1.893 | 8.121 | 9.558 | schlecht dann top |  |  |  | unterbrochen, span erst schlecht dann gut |  | ja | DOE_1
11:40 | 144 |  | 135.8 | 251 |  |  |  | 7 | 1 | -2 | 80 | 0.26 | 0.3 |  | 127 | 172 | 247 | 74 | 2.002 | 8.329 | 9.774 | 2.142 | 9.382 | 9.701 | 2.08 | 8.532 | 9.955 | top | [5 empty] | ja
12:00 | 145 |  | 135.2 | 251 |  |  |  | 7 | 2 | -1.75 | 80 | 0.22 | 0.3 |  | 106 | 120 | 90 | X | 1.378 | 5.996 | 6.831 | 1.57 | 6.532 | 6.585 | 1.607 | 6.849 | 7.607 | top | [5 empty] | ja | DOE_2
12:20 | 146 |  | 134.6 | 251 |  |  |  | 7 | 2 | -1.75 | 80 | 0.22 | 0.3 |  | 134 | 95 | 91 | 133 | 1.538 | 6.409 | 7.998 | 1.696 | 8.364 | 9.752 | 1.931 | 8.334 | 9.637 | top | [5 empty] | ja
12:35 | 147 |  | 134 | 251 |  |  |  | 7 | 2 | -1.75 | 80 | 0.22 | 0.3 |  | 145 | 115 | 99 | 78 | 1.799 | 7.945 | 8.69 | 1.826 | 7.935 | 8.287 | 1.885 | 8.325 | 9.101 | top | [5 empty] | ja
12:50 | 148 |  | 133.4 | 251 |  |  |  | 7 | 2 | -1.75 | 80 | 0.22 | 0.3 |  | 147 | 103 | 100 | 267 | 1.8 | 8.121 | 8.891 | 2.078 | 9.619 | 10.136 | 1.905 | 9.419 | 11.187 | top | [5 empty] | ja
13:05 | 149 |  | 132.8 | 251 |  |  |  | 7 | 2 | -1.75 | 80 | 0.22 | 0.3 |  | 185 | 120 | 100 | 47 | 1.905 | 8.614 | 9.553 | 1.914 | 8.938 | 9.546 | 2.157 | 8.743 | 9.759 | top | [5 empty] | ja
14:35 | 150 |  | 132.2 | 251 |  |  |  | 8 | 1 | -1.5 | 70 | 0.22 | 0.3 |  | 123 | 87 | 91 | 58 | 1.072 | 4.959 | 5.825 | 1.344 | 5.939 | 6.668 | 1.25 | 5.504 | 7.712 | top | [5 empty] | ja | DOE_3
14:50 | 151 |  | 131.6 | 251 |  |  |  | 8 | 1 | -1.5 | 70 | 0.22 | 0.3 |  | 152 | 95 | 116 | 60 | 1.649 | 6.93 | 7.811 | 1.648 | 8.731 | 10.117 | 1.597 | 7.329 | 8.906 | top | [5 empty] | ja
15:10 | 152 |  | 131 | 251 |  |  |  | 8 | 1 | -1.5 | 70 | 0.22 | 0.3 |  | 190 | 130 | 101 | 44 | 1.846 | 7.517 | 7.892 | 1.939 | 9.678 | 11.164 | 2.102 | 8.911 | 10.315 | top | [5 empty] | nein
15:25 | 153 |  | 130.4 | 251 |  |  |  | 9 | 1 | -1.5 | 70 | 0.26 | 0.3 |  | 104 | 91 | 90 | 115 | 1.446 | 6.389 | 6.804 | 1.592 | 6.759 | 7.83 | 1.609 | 6.616 | 8.578 | top | [5 empty] | nein | DOE_4
15:40 | 154 |  | 129.8 | 251 |  |  |  | 9 | 1 | -1.5 | 70 | 0.26 | 0.3 |  | 143 | 93 | 94 | 41 | 1.6 | 7.357 | 10.136 | 1.817 | 8.244 | 8.999 | 1.862 | 8.498 | 9.642 | top | [5 empty] | nein
16:00 | 155 |  | 129.2 | 251 |  |  |  | 9 | 1 | -1.5 | 70 | 0.26 | 0.3 |  | 173 | 99 | 113 | 184 | 1.839 | 8.557 | 10.157 | 1.856 | 9.074 | 9.244 | 1.762 | 8.545 | 9.873 | top | [5 empty] | ja
16:15 | 156 |  | 128.6 | 251 |  |  |  | 9 | 1 | -1.5 | 70 | 0.26 | 0.3 |  | 183 | 109 | 107 | 44 | 1.928 | 8.828 | 9.356 | 1.972 | 9.73 | 10.795 | 1.997 | 10.181 | 11.159 | top | [5 empty] | ja
11:45 | 157 |  | 128 | 251 |  |  |  | 5 | 3 | -2 | 80 | 0.3 | 0.3 |  | 88 | 66 | 86 | 187 | 1.564 | 8.167 | 9.606 | 1.603 | 8.247 | 9.156 | 1.569 | 7.261 | 8.178 | top |  |  |  |  | 2018-11-15 | ja | DOE_5
11:55 | 158 |  | 127.4 | 251 |  |  |  | 5 | 3 | -2 | 80 | 0.3 | 0.3 |  | 145 | 97 | 105 | 121 | 1.659 | 8.509 | 8.964 | 1.749 | 7.646 | 9.276 | 1.802 | 8.23 | 9.554 | top | [5 empty] | ja
12:05 | 159 |  | 126.8 | 251 |  |  |  | 5 | 3 | -2 | 80 | 0.3 | 0.3 |  | 189 | 99 | 108 | 162 | 2.049 | 8.65 | 9.259 | 1.612 | 7.558 | 8.123 | 1.372 | 6.332 | 8.471 | top | [5 empty] | ja
12:15 | 160 |  | 126.2 | 251 |  |  |  | 1 | 1 | -1.75 | 80 | 0.3 | 0.3 |  | 88 | 99 | 95 | 95 | 1.359 | 7.782 | 8.636 | 1.366 | 6.642 | 8.532 | 1.482 | 6.45 | 7.491 | top | [5 empty] | ja | DOE_6
12:25 | 161 |  | 125.6 | 251 |  |  |  | 1 | 1 | -1.75 | 80 | 0.3 | 0.3 |  | 143 | 105 | 119 | 136 | 1.554 | 6.991 | 8.352 | 1.714 | 8.799 | 9.736 | 1.663 | 8.475 | 9.382 | top | [5 empty] | ja
12:35 | 162 |  | 125 | 251 |  |  |  | 1 | 1 | -1.75 | 80 | 0.3 | 0.3 |  | 154 | 120 | 125 | 135 | 1.705 | 8.037 | 10.019 | 1.809 | 9.369 | 10.847 | 1.572 | 8.767 | 11.313 | top | [5 empty] | ja
12:45 | 163 |  | 124.4 | 251 |  |  |  | 1 | 1 | -1.75 | 80 | 0.3 | 0.3 |  | 168 | 137 | 126 | 132 | 1.647 | 8.21 | 11.417 | 1.752 | 10.126 | 11.833 | 1.615 | 9.973 | 11.16 | top | [5 empty] | ja
13:05 | 164 |  | 123.8 | 251 |  |  |  | 1 | 1 | -1.75 | 80 | 0.3 | 0.3 |  | 182 | 157 | 124 | 65 | 1.687 | 9.513 | 11.024 | 1.578 | 8.764 | 11.438 | 1.568 | 9.072 | 9.616 | top | [5 empty] | ja
13:20 | 165 |  | 123.2 | 251 |  |  |  | 2 | 1 | -2 | 90 | 0.3 | 0.3 |  | 104 | 85 | 87 | 92 | 1.501 | 7.13 | 8.114 | 1.533 | 7.267 | 8.95 | 1.643 | 6.928 | 7.548 | top | [5 empty] | ja
13:30 | 166 |  | 122.6 | 251 |  |  |  | 2 | 1 | -2 | 90 | 0.3 | 0.3 |  | 149 | 88 | 117 | 117 | 1.664 | 7.428 | 9.396 | 1.74 | 8.158 | 9.301 | 1.805 | 8.238 | 8.918 | top | [5 empty] | ja
13:40 | 167 |  | 122 | 251 |  |  |  | 2 | 1 | -2 | 90 | 0.3 | 0.3 |  | 154 | 91 | 111 | 153 | 1.7 | 8.098 | 9.753 | 1.704 | 9.055 | 10.457 | 1.836 | 9.033 | 10.935 | top | [5 empty] | ja
13:55 | 168 |  | 121.4 | 251 |  |  |  | 2 | 1 | -2 | 90 | 0.3 | 0.3 |  | 183 | 159 | 118 | 41 | 1.836 | 9.784 | 11.953 | 1.608 | 8.143 | 10.419 | 1.578 | 8.026 | 9.9 | top | [5 empty] | ja
14:10 | 169 |  | 120.8 | 251 |  |  |  | 3 | 1 | -2 | 70 | 0.22 | 0.3 |  | 114 | 99 | 107 | X | 1.322 | 5.96 | 6.762 | 1.44 | 5.916 | 6.883 | 1.33 | 5.219 | 6.075 | endless | [5 empty] | ja
14:20 | 170 |  | 120.2 | 251 |  |  |  | 3 | 1 | -2 | 70 | 0.22 | 0.3 |  | 135 | 104 | 108 | 43 | 1.606 | 7.351 | 8.391 | 1.653 | 7.44 | 7.771 | 1.85 | 8.365 | 9.252 | endless | [5 empty] | ja
14:35 | 171 |  | 119.6 | 251 |  |  |  | 3 | 2 | -1.75 | 70 | 0.3 | 0.3 |  | 106 | 87 | 91 | 226 | 1.439 | 7.194 | 8.008 | 1.591 | 7.7 | 9.015 | 1.542 | 6.258 | 8.311 | top | [5 empty] | ja
14:45 | 172 |  | 119 | 251 |  |  |  | 3 | 2 | -1.75 | 70 | 0.3 | 0.3 |  | 123 | 71 | 104 | 145 | 1.577 | 7.922 | 9.264 | 1.689 | 7.538 | 9.072 | 1.729 | 7.379 | 8.076 | top | [5 empty] | ja
15:00 | 173 |  | 118.4 | 251 |  |  |  | 3 | 2 | -1.75 | 70 | 0.3 | 0.3 |  | 144 | 98 | 105 | 169 | 1.756 | 8.442 | 9.247 | 1.814 | 9.358 | 10.951 | 1.688 | 8.804 | 10.137 | top | [5 empty] | ja
7:25 | 174 |  | 117.8 | 251 |  |  |  | 3 | 2 | -1.75 | 70 | 0.3 | 0.3 |  | 169 | 105 | 103 | 320 | 2.024 | 9.072 | 9.516 | 1.709 | 9.539 | 11.535 | 1.927 | 9.034 | 10.786 | top |  |  |  |  | 2018-11-16 | ja
7:35 | 175 |  | 117.2 | 251 |  |  |  | 3 | 2 | -1.75 | 70 | 0.3 | 0.3 |  | 176 | 148 | 111 | 100 | 2.079 | 10.539 | 11.284 | 1.869 | 8.808 | 10.695 | 1.836 | 9.786 | 11.058 | top dann endless | [5 empty] | ja
7:45 | 176 |  | 116.6 | 251 |  |  |  | 10 | 1 | -2 | 80 | 0.22 | 0.3 |  | 125 | 84 | 110 |  | 1.311 | 5.668 | 5.997 | 1.346 | 6.036 | 7.436 | 1.424 | 5.669 | 6.409 | top dann endless | [5 empty] | ja
8:00 | 177 |  | 116 | 251 |  |  |  | 10 | 1 | -2 | 80 | 0.22 | 0.3 |  | 151 | 128 | 118 | 32 | 1.481 | 6.544 | 8.863 | 1.64 | 7.128 | 7.817 | 1.568 | 7.109 | 7.633 | top dann endless | [5 empty] | ja
8:30 | 178 |  | 115.4 | 251 |  |  |  | 10 | 2 | -1.5 | 70 | 0.3 | 0.3 |  | 91 | 83 | 86 | 122 | 1.548 | 7.427 | 9.208 | 1.569 | 8.031 | 8.933 | 1.606 | 7.305 | 8.086 | top | [5 empty] | ja
8:45 | 179 |  | 114.8 | 251 |  |  |  | 10 | 2 | -1.5 | 70 | 0.3 | 0.3 |  | 103 | 97 | 104 | 127 | 1.602 | 7.314 | 8.076 | 1.704 | 8.871 | 9.973 | 1.72 | 8.409 | 9.196 | top | [5 empty] | ja
8:55 | 180 |  | 114.2 | 251 |  |  |  | 10 | 2 | -1.5 | 70 | 0.3 | 0.3 |  | 140 | 107 | 110 | 600 | 1.713 | 8.11 | 9.233 | 1.726 | 8.962 | 10.241 | 1.7 | 8.536 | 10.499 | top | [5 empty] | ja
9:00 | 181 |  | 113.6 | 251 |  |  |  | 10 | 2 | -1.5 | 70 | 0.3 | 0.3 |  | 137 | 95 | 102 | 281 | 1.883 | 9.619 | 10.304 | 1.74 | 9.982 | 10.659 | 1.805 | 10.216 | 10.88 | top | [5 empty] | ja
9:10 | 182 |  | 113 | 251 |  |  |  | 10 | 2 | -1.5 | 70 | 0.3 | 0.3 |  | 149 | 116 | 112 | 155 | 1.759 | 9.09 | 11.209 | 1.818 | 9.43 | 10.743 | 1.877 | 10.25 | 12.02 | top | [5 empty] | ja
9:20 | 183 |  | 112.4 | 251 |  |  |  | 10 | 2 | -1.5 | 70 | 0.3 | 0.3 |  | 142 | 134 | 288 | 39 | [9 empty] | endlos |  |  |  | Kabelriss Kraftmessung: Abgebrochen
9:35 | 184 |  | 111.8 | 251 |  |  |  | 4 | 1 | -2 | 90 | 0.22 | 0.3 | [18 empty] | Sehr schlechter Span: Abgebrochen/SK Abgebrochren
9:50 | 185 |  | 111.2 | 251 |  |  |  | 4 | 3 | -2 | 90 | 0.22 | 0.3 | [18 empty] | Wiederholung von 184 - selbe DoE - abgebrochen Span
10:05 | 186 |  | 110.6 | 251 |  |  |  | 4 | 2 | -1.5 | 90 | 0.26 | 0.3 |  | 134 | 95 | 94 | 98 | 1.124 | 5.976 | 6.681 | 1.147 | 5.841 | 6.798 | 1.179 | 5.595 | 6.707 | gut | [5 empty] | ja
10:10 | 187 |  | 110 | 251 |  |  |  | 4 | 2 | -1.5 | 90 | 0.26 | 0.3 |  | 125 | 112 | 101 | 265 | 1.275 | 5.96 | 6.807 | 1.345 | 6.829 | 7.183 | 1.338 | 6.717 | 6.97 | gut | [5 empty] | ja
10:20 | 188 |  | 109.4 | 251 |  |  |  | 4 | 2 | -1.5 | 90 | 0.26 | 0.3 |  | 135 | 131 | 108 | 73 | 1.37 | 6.875 | 7.849 | 1.429 | 7.044 | 7.591 | 1.314 | 7.303 | 8.178 | gut | [5 empty] | ja
10:30 | 189 |  | 108.8 | 251 |  |  |  | 4 | 2 | -1.5 | 90 | 0.26 | 0.3 |  | 303 | 245 | 326 | 206 | 1.379 | 7.569 | 7.921 | 2.38 | 9.929 | 10.894 | 3.012 | 12.239 | 13.055 | schlecht |  |  |  | Sehr schlechter Span: Abgebrochen |  | nein
10:40 | 190 |  | 108.2 | 251 |  |  |  | 5 | 1 | -1.75 | 90 | 0.26 | 0.3 |  | 97 | 97 | 111 |  | 1.578 | 8.268 | 11.496 | 1.602 | 7.677 | 11.312 | 1.351 | 5.981 | 6.669 | schlecht | [5 empty] | ja
10:50 | 191 |  | 107.6 | 251 |  |  |  | 5 | 1 | -1.75 | 90 | 0.26 | 0.3 |  | 106 | 121 | 113 | 153 | 1.454 | 6.843 | 7.121 | 1.564 | 7.442 | 8.479 | 1.489 | 6.704 | 7.769 | schlecht |  |  |  | Sehr schlechter Span: Abgebrochen |  | nein
11:05 | 192 |  | 107 | 251 |  |  |  | 5 | 1 | -1.75 | 90 | 0.26 | 0.3 | [18 empty] | Sehr schlechter Span: SOFORT Abgebrochen
12:15 | 193 |  | 107 | 233 |  |  |  | 5 | 2 | -1.75 | 90 | 0.3 | 0.3 | [14 empty] | schlecht
12:30 | 194 |  | 106.4 | 251 |  |  |  | 5 | 3 | -1.75 | 90 | 0.3 | 0.3 |  | 91 | 80 | 108 | 212 | 1.642 | 7.487 | 8.694 | 1.653 | 6.8 | 7.989 | 1.637 | 7.234 | 7.912 | gut | [5 empty] | nein
12:45 | 195 |  | 105.8 | 251 |  |  |  | 5 | 3 | -1.75 | 90 | 0.3 | 0.3 |  | 120 | 77 | 103 | 146 | 1.732 | 7.573 | 8.849 | 1.639 | 7.459 | 8.22 | 1.668 | 8.14 | 9.149 | gut | [5 empty] | ja
12:50 | 196 |  | 105.2 | 251 |  |  |  | 5 | 3 | -1.75 | 90 | 0.3 | 0.3 |  | 117 | 79 | 115 | 135 | 1.789 | 7.879 | 9.107 | 1.574 | 6.956 | 8.621 | 1.49 | 7.562 | 8.128 | gut | [5 empty] | ja
13:05 | 197 |  | 104.6 | 251 |  |  |  | 5 | 3 | -1.75 | 90 | 0.3 | 0.3 |  | 162 | 116 | 104 | 148 | 1.506 | 7.23 | 8.361 | 1.513 | 7.519 | 9.011 | 1.514 | 7.202 | 8.815 | gut | [5 empty] | ja
13:15 | 198 |  | 104 | 251 |  |  |  | 5 | 3 | -1.75 | 90 | 0.3 | 0.3 |  | 162 | 72 | 94 | 117 | 1.535 | 7.467 | 8.408 | 1.796 | 9.245 | 13.188 | 1.427 | 7.685 | 8.697 | gut dann schlecht |  |  |  | Schlechter Span: Abgebrochen |  | nein
13:30 | 199 |  | 103.4 | 251 |  |  |  | 5 | 4 | -1.75 | 70 | 0.22 | 0.3 |  | 93 | 50 | 89 | 81 | 1.219 | 5.548 | 5.833 | 1.328 | 5.962 | 6.213 | 1.496 | 7.27 | 8.564 | schlecht |  |  |  | Schlechter Span: Abgebrochen |  | nein
13:45 | 200 |  | 102.8 | 251 |  |  |  | 3 | 1 | -2 | 70 | 0.26 | 0.3 | [14 empty] | schlecht |  |  |  | Schlechter Span: Abgebrochen
15:00 | 201 |  | 102.2 | 251 |  |  |  | 3 | 3 | -2 | 90 | 0.26 | 0.3 | [18 empty] | Schlechter Span: Abgebrochen | 2018-11-22
15:15 | 202 |  | 101.6 | 251 |  |  |  | 3 | 4 | -1.5 | 80 | 0.3 | 0.3 |  | 64 | 94 | 84 | X | 1.517 | 7.027 | 8.031 | 1.434 | 6.655 | 7.357 | 1.446 | 6.623 | 8.098 | gut dann schlecht | [5 empty] | ja
15:30 | 203 |  | 101 | 251 |  |  |  | 3 | 4 | -1.5 | 80 | 0.3 | 0.3 |  | 86 | 85 | 90 | 230 | 1.403 | 6.604 | 7.507 | 1.421 | 7.685 | 9.18 | 1.449 | 7.887 | 9.263 | gut | [5 empty] | ja
15:35 | 204 |  | 100.4 | 251 |  |  |  | 3 | 4 | -1.5 | 80 | 0.3 | 0.3 |  | 98 | 94 | 107 | 216 | 1.487 | 7.165 | 8.025 | 1.424 | 6.778 | 8.398 | 1.535 | 7.34 | 7.773 | gut | [5 empty] | ja
15:45 | 205 |  | 99.8 | 251 |  |  |  | 3 | 4 | -1.5 | 80 | 0.3 | 0.3 |  | 110 | 96 | 118 | 326 | 1.466 | 6.762 | 8.378 | 1.481 | 7.796 | 8.175 | 1.63 | 8.797 | 9.924 | gut | [5 empty] | ja
16:00 | 206 |  | 99.2 | 251 |  |  |  | 3 | 4 | -1.5 | 80 | 0.3 | 0.3 |  | 104 | 99 | 112 | 247 | 1.697 | 7.291 | 9.03 | 1.637 | 7.086 | 8.479 | 1.673 | 8.009 | 9.367 | gut | [5 empty] | ja
16:05 | 207 |  | 98.6 | 251 |  |  |  | 3 | 4 | -1.5 | 80 | 0.3 | 0.3 |  | 140 | 119 | 133 | 80 | 1.673 | 8.009 | 9.367 | 1.581 | 8.368 | 9.304 | 1.574 | 8.669 | 9.727 | schlecht | [5 empty] | ja
16:15 | 208 |  | 98 | 251 |  |  |  | 3 | 4 | -1.5 | 80 | 0.3 | 0.3 |  | 153 | 135 | 142 | 209 | 1.596 | 7.822 | 8.979 | 1.446 | 8.602 | 10.343 | 1.632 | 9.188 | 11.577 | gut | [5 empty] | ja
16:25 | 209 |  | 97.4 | 251 |  |  |  | 3 | 4 | -1.5 | 80 | 0.3 | 0.3 |  | 162 | 121 | 147 | 171 | 1.648 | 8.962 | 10.849 | 1.597 | 9.885 | 11.828 | 1.781 | 9.524 | 10.808 | gut | [5 empty] | ja
16:35 | 210 |  | 96.8 | 251 |  |  |  | 3 | 4 | -1.5 | 80 | 0.3 | 0.3 |  | 162 | 123 | 145 | 378 | 1.74 | 9.606 | 13.373 | 1.813 | 10.506 | 11.457 | 1.811 | 10.996 | 12.288 | gut | [5 empty] | ja
16:45 | 211 |  | 96.2 | 251 |  |  |  | 3 | 4 | -1.5 | 80 | 0.3 | 0.3 |  | 162 | 150 | 154 | 225 | 1.752 | 9.148 | 11.086 | 1.973 | 11.561 | 11.984 | 2.225 | 11.654 | 12.738 | gut | [5 empty] | ja
16:50 | 212 |  | 95.6 | 251 |  |  |  | 3 | 4 | -1.5 | 80 | 0.3 | 0.3 |  | 192 | 140 | 179 | 301 | 2.041 | 8.364 | 10.431 | 2.14 | 9.739 | 13.086 | 2.331 | 11.674 | 19.333 | gut | [5 empty] | ja
8:40 | 213 |  | 95 | 251 |  |  |  | 6 | 4 | -2 | 70 | 0.3 | 0.3 |  | 75 | 83 | 79 | 75 | 1.582 | 7.802 | 9.109 | 1.572 | 7.95 | 8.805 | 1.727 | 8.171 | 9.614 | gut |  |  |  |  | 2018-11-23 | ja
9:00 | 214 |  | 94.4 | 251 |  |  |  | 6 | 4 | -2 | 70 | 0.3 | 0.3 |  | 83 | 85 | 73 | 190 | 1.603 | 7.752 | 9.117 | 1.57 | 8.512 | 9.707 | 1.658 | 8.407 | 10.201 | gut | [5 empty] | ja
9:10 | 215 |  | 93.8 | 251 |  |  |  | 6 | 4 | -2 | 70 | 0.3 | 0.3 |  | 109 | 128 | 115 | 131 | 1.612 | 8.411 | 9.36 | 1.65 | 8.412 | 9.584 | 1.655 | 8.111 | 9.33 | gut | [5 empty] | ja
9:20 | 216 |  | 93.2 | 251 |  |  |  | 6 | 4 | -2 | 70 | 0.3 | 0.3 |  | 108 | 123 | 99 | 117 | 1.652 | 8.522 | 9.701 | 1.643 | 8.159 | 9.583 | 1.678 | 9.27 | 10.223 | gut | [5 empty] | ja
9:30 | 217 |  | 92.6 | 251 |  |  |  | 6 | 4 | -2 | 70 | 0.3 | 0.3 |  | 119 | 138 | 94 | 289 | 1.725 | 8.78 | 11.912 | 1.724 | 9.039 | 9.512 | 1.679 | 8.744 | 9.823 | gut | [5 empty] | ja
12:30 | 218 |  | 92 | 251 |  |  |  | 6 | 4 | -2 | 70 | 0.3 | 0.3 |  | 109 | 103 | 104 | 275 | 1.692 | 10.317 | 14.304 | 1.663 | 9.46 | 10.221 | 1.605 | 8.671 | 9.873 | [6 empty] | ja
12:45 | 219 |  | 91.4 | 251 |  |  |  | 6 | 4 | -2 | 70 | 0.3 | 0.3 |  | 136 | 184 | 119 | 76 | 1.571 | 9.167 | 9.927 | 1.626 | 9.365 | 9.678 | 1.542 | 8.502 | 10.026 | gut | [5 empty] | ja
12:55 | 220 |  | 90.8 | 251 |  |  |  | 6 | 4 | -2 | 70 | 0.3 | 0.3 |  | 126 | 191 | 99 | 100 | 1.549 | 8.366 | 9.602 | 1.559 | 8.92 | 10.389 | 1.493 | 8.128 | 9.724 | gut | [5 empty] | ja
13:05 | 221 |  | 90.2 | 251 |  |  |  | 1 | 1 | -1.5 | 90 | 0.3 | 0.3 |  | 115 | 109 | 102 | 264 | 1.468 | 7.63 | 8.409 | 1.448 | 7.216 | 8.248 | 1.419 | 7.015 | 7.905 | gut | [5 empty] | ja
13:10 | 222 |  | 89.6 | 251 |  |  |  | 1 | 1 | -1.5 | 90 | 0.3 | 0.3 |  | 108 | 103 | 93 | 262 | 1.47 | 7.183 | 8.731 | 1.636 | 8.327 | 12.446 | 1.428 | 7.481 | 7.869 | gut | [5 empty] | ja
13:20 | 223 |  | 89 | 251 |  |  |  | 1 | 1 | -1.5 | 90 | 0.3 | 0.3 |  | 125 | 97 | 101 | 174 | 1.49 | 7.59 | 8.477 | 1.659 | 9.198 | 9.406 | 1.765 | 9.229 | 9.49 | gut | [5 empty] | ja
13:30 | 224 |  | 88.4 | 251 |  |  |  | 1 | 1 | -1.5 | 90 | 0.3 | 0.3 |  | 141 | 128 | 106 | 212 | 1.663 | 8.779 | 10.278 | 1.626 | 9.053 | 9.843 | 1.551 | 8.19 | 9.723 | gut | [5 empty] | ja
13:35 | 225 |  | 87.8 | 251 |  |  |  | 1 | 1 | -1.5 | 90 | 0.3 | 0.3 |  | 117 | 122 | 92 | 157 | 1.648 | 9.297 | 10.274 | 1.471 | 8.958 | 9.999 | 1.527 | 8.617 | 12.715 | gut | [5 empty] | ja
13:34 | 226 |  | 87.2 | 251 |  |  |  | 1 | 1 | -1.5 | 90 | 0.3 | 0.3 |  | 130 | 117 | 98 | 122 | 1.537 | 8.777 | 11.065 | 1.507 | 8.087 | 9.604 | 1.535 | 8.331 | 9.41 | gut | [5 empty] | ja
13:55 | 227 |  | 86.6 | 251 |  |  |  | 1 | 1 | -1.5 | 90 | 0.3 | 0.3 |  | 162 | 145 | 100 | 165 | 1.514 | 8.467 | 10.805 | 1.514 | 8.503 | 10.666 | 1.48 | 8.797 | 9.775 | gut |  |  |  | keine ZER3daten! |  | ja
14:00 | 228 |  | 86 | 251 |  |  |  | 1 | 1 | -1.5 | 90 | 0.3 | 0.3 |  | 172 | 154 | 114 | 164 | 1.488 | 9.37 | 10.308 | 1.723 | 9.538 | 10.371 | 1.782 | 9.133 | 10.092 | gut | [5 empty] | ja
14:10 | 229 |  | 85.4 | 251 |  |  |  | 1 | 1 | -1.5 | 90 | 0.3 | 0.3 |  | 191 | 137 | 162 | 516 | 1.684 | 9.375 | 10.556 | 1.715 | 10.038 | 10.57 | 1.772 | 9.205 | 10.785 | gut | [5 empty] | ja
14:15 | 230 |  | 84.8 | 251 |  |  |  | 1 | 1 | -1.5 | 90 | 0.3 | 0.3 |  | 190 | 128 | 123 | 191 | 1.707 | 9.387 | 11.624 | 1.847 | 9.391 | 10.623 | 1.873 | 10.199 | 11.944 | gut | [5 empty] | ja
14:25 | 231 |  | 84.2 | 251 |  |  |  | 1 | 1 | -1.5 | 90 | 0.3 | 0.3 |  | 202 | 209 | 147 | 152 | 1.905 | 10.543 | 11.429 | 1.793 | 10.567 | 11.096 | 2.153 | 10.562 | 15.711 | gut | [5 empty] | ja
9:30 | 232 |  | 144.5 | 252 |  |  |  | x | x | -1.5 | 90 | 0.3 | x |  | x | x | x | x | x | x | x | x | x | x | x | x | x | x |  |  |  | Erster Schnitt | 2019-01-30 | x
9:50 | 233 |  | 143.9 | 252 |  |  |  | 1 | 1 | -1.75 | 70 | 0.26 | 0.3 |  | 84 | 117 | 88 | 126 | 1.131 | 1.306 | 1.44 | 5.173 | 6.19 | 6.657 | 5.79 | 6.694 | 7.907 | Wendelspan |  |  |  | WSP-Päckchen Nr.: 2 |  | ja
10:40 | 234 |  | 143.3 | 252 |  |  |  | 1 | 1 | -1.75 | 70 | 0.26 | 0.3 |  | 125 | 160 | 120 | 189 | 1.437 | 1.509 | 1.818 | 6.754 | 8.525 | 8.37 | 7.662 | 9.381 | 9.478 | Wendelspan | [5 empty] | ja
10:55 | 235 |  | 142.7 | 252 |  |  |  | 1 | 1 | -1.75 | 70 | 0.26 | 0.3 |  | 129 | 202 | 127 | 215 | 1.764 | 1.958 | 1.936 | 8.471 | 10.728 | 10.223 | 9.519 | 11.331 | 11.388 | Wendelspan kurz | [5 empty] | ja
11:10 | 236 |  | 142.1 | 252 |  |  |  | 1 | 4 | -1.75 | 90 | 0.22 | 0.3 |  | 113 | 142 | 106 | 50 | 1.036 | 1.23 | 1.545 | 4.66 | 5.737 | 6.736 | 5.061 | 6.296 | 7.924 | Wendelspan bis Wendelspan kurz | [5 empty] | ja
11:20 | 237 |  | 141.5 | 252 |  |  |  | 1 | 4 | -1.75 | 90 | 0.22 | 0.3 |  | 159 | 195 | 148 | 85 | 1.533 | 1.91 | 1.883 | 7.391 | 9.397 | 9.485 | 7.889 | 10.492 | 9.937 | Wendelspanstücke (gut) | [5 empty] | ja
12:00 | 238 |  | 140.9 | 252 |  |  |  | 4 | 3 | -1.5 | 90 | 0.22 | 0.3 |  | 85 | 141 | 103 | 103 | 1.198 | 1.375 | 1.683 | 5.143 | 6.332 | 7.244 | 5.45 | 7.118 | 8.893 | Wendelspan bis Wendelspan kurz | [5 empty] | ja
12:10 | 239 |  | 140.3 | 252 |  |  |  | 4 | 3 | -1.5 | 90 | 0.22 | 0.3 |  | 152 | 207 | 158 | 185 | 1.556 | 1.791 | 2.136 | 7284 | 9.697 | 10.397 | 7.916 | 10.536 | 11.999 | Wendelspan kurz bis Wendelspanstücke (gut) | [5 empty] | ja
12:35 | 240 |  | 139.7 | 252 |  |  |  | 4 | 4 | -1.5 | 80 | 0.26 | 0.3 |  | 95 | 125 | 99 | 108 | 1.397 | 1.387 | 1.511 | 6.338 | 6.947 | 7.633 | 6.984 | 7.486 | 8.316 | Wendelspan kurz | [5 empty] | ja
12:50 | 241 |  | 139.1 | 252 |  |  |  | 4 | 4 | -1.5 | 80 | 0.26 | 0.3 |  | 124 | 159 | 122 | 120 | 1.565 | 1.658 | 1.736 | 7.326 | 8.162 | 7.805 | 8.762 | 8.829 | 8.583 | Wendelspan kurz bis Wendelspanstücke (gut) | [5 empty] | ja
13:10 | 242 |  | 138.5 | 252 |  |  |  | 4 | 4 | -1.5 | 80 | 0.26 | 0.3 |  | 176 | 194 | 147 | 204 | 1.828 | 1.88 | 1.892 | 8.024 | 9.993 | 10.766 | 8.905 | 10.378 | 11.618 | Wendelspan kurz bis Wendelspanstücke (gut) | [5 empty] | ja
14:20 | 243 |  | 137.9 | 252 |  |  |  | 5 | 3 | -1.5 | 80 | 0.22 | 0.3 |  | 125 | 132 | 111 | 92 | 1.248 | 1.393 | 1.586 | 5.278 | 6.183 | 7.127 | 6.011 | 6.611 | 9.243 | Wendelspan lang bis Wendelspan | [5 empty] | ja
14:35 | 244 |  | 137.3 | 252 |  |  |  | 5 | 3 | -1.5 | 80 | 0.22 | 0.3 |  | 135 | 164 | 122 | 132 | 1.441 | 1.707 | 1.965 | 6.28 | 8.564 | 9.68 | 7.06 | 9.794 | 10.081 | Wendelspan | [5 empty] | ja
14:50 | 245 |  | 136.7 | 252 |  |  |  | 5 | 3 | -1.5 | 80 | 0.22 | 0.3 |  | 139 | 221 | 154 | 161 | 1.818 | 1.957 | 2.152 | 9.277 | 9.583 | 11.042 | 10.862 | 10.104 | 11.764 | Wendelspan bis Wendelspan kurz | [5 empty] | ja
10:15 | 246 |  | 136.1 | 128 |  |  |  | 5 | 4 | -2 | 70 | 0.22 | 0.3 |  | 88 | 104 | 82 | 225 | 1.495 | 1475 | 1.519 | 6.011 | 5.262 | 6.193 | 6.531 | 5.741 | 6.683 | Wendelspan |  |  |  |  | 2019-02-01 | ja
10:40 | 247 |  | 136.1 | 123 |  |  |  | 5 | 4 | -2 | 70 | 0.22 | 0.3 |  | 92 | 119 | 82 | 228 | 1.362 | 1.451 | 1.436 | 5.91 | 5.596 | 5.778 | 6.722 | 7.256 | 7.513 | Wendelspan | [5 empty] | ja
10:50 | 248 |  | 135.5 | 128 |  |  |  | 5 | 4 | -2 | 70 | 0.22 | 0.3 |  | 120 | 163 | 125 | 134 | 1.491 | 1.517 | 1.674 | 6.221 | 7.368 | 7.924 | 6.804 | 7.906 | 8.444 | Wendelspan | [5 empty] | ja
11:05 | 249 |  | 135.5 | 123 |  |  |  | 5 | 4 | -2 | 70 | 0.22 | 0.3 |  | 130 | 172 | 125 | 83 | 1.589 | 1.607 | 1.607 | 7.373 | 7.368 | 7.818 | 8.005 | 8.287 | 8.748 | Wendelspan | [5 empty] | ja
11:20 | 250 |  | 134.9 | 128 |  |  |  | 5 | 4 | -2 | 70 | 0.22 | 0.3 |  | 147 | 190 | 136 | 162 | 1.442 | 1.603 | 1.961 | 6.737 | 8.5 | 9.368 | 7.634 | 9.377 | 9.725 | Wendelspan | [5 empty] | ja
11:40 | 251 |  | 134.9 | 123 |  |  |  | 6 | 1 | -2 | 80 | 0.22 | 0.3 |  | 114 | 73 | 93 | 77 | 1.158 | 1.269 | 1.099 | 4.876 | 5.272 | 4.525 | 5.585 | 5.872 | 5.972 | Wendelspan | [5 empty] | ja
11:50 | 252 |  | 134.3 | 128 |  |  |  | 6 | 1 | -2 | 80 | 0.22 | 0.3 |  | 102 | 148 | 108 | 285 | 1.134 | 1.109 | 1.323 | 3.743 | 5.458 | 6.763 | 4.364 | 6.071 | 7.303 | Wendelspan bis Wendelspan kurz | [5 empty] | ja
12:05 | 253 |  | 134.3 | 123 |  |  |  | 6 | 1 | -2 | 80 | 0.22 | 0.3 |  | 149 | 172 | 119 | 89 | 1.091 | 1.55 | 1.584 | 4.327 | 7.226 | 6.83 | 5.332 | 8.291 | 8.152 | Wirrspan bis Wendelspan kurz | [5 empty] | ja
12:15 | 254 |  | 133.7 | 128 |  |  |  | 6 | 1 | -2 | 80 | 0.22 | 0.3 |  | 141 | 196 | 132 | 64 | 1.545 | 1.742 | 1.618 | 7.539 | 8.357 | 8.369 | 9.312 | 8.862 | 8.849 | Wendelspan bis Wendelspan kurz | [5 empty] | ja
12:45 | 255 |  | 133.7 | 123 |  |  |  | 6 | 2 | -1.5 | 70 | 0.3 | 0.3 |  | 51 | 78 | 67 | 396 | 1.395 | 1.456 | 1.371 | 6.933 | 5.96 | 6.195 | 7.637 | 7.14 | 7.565 | Wendelspan kurz | [5 empty] | ja
12:55 | 256 |  | 133.1 | 128 |  |  |  | 6 | 2 | -1.5 | 70 | 0.3 | 0.3 |  | 108 | 123 | 89 | 260 | 1.483 | 1.481 | 1.511 | 6.834 | 7.967 | 7.761 | 8.892 | 9.009 | 9.666 | Wendelspan kurz | [5 empty] | ja
13:05 | 257 |  | 133.1 | 123 |  |  |  | 6 | 2 | -1.5 | 70 | 0.3 | 0.3 |  | 125 | 144 | 105 | 81 | 1.506 | 1.501 | 1.44 | 7.483 | 7.195 | 7.827 | 8.839 | 8.911 | 9.746 | Wendelspan kurz | [5 empty] | ja
13:15 | 258 |  | 132.5 | 128 |  |  |  | 6 | 2 | -1.5 | 70 | 0.3 | 0.3 |  | 126 | 152 | 130 | 293 | 1.56 | 1.571 | 1.802 | 7.315 | 8.263 | 9.269 | 8.804 | 8.991 | 9.828 | Wendelspan kurz | [5 empty] | ja
13:25 | 259 |  | 132.5 | 123 |  |  |  | 6 | 2 | -1.5 | 70 | 0.3 | 0.3 |  | 119 | 184 | 125 | 46 | 1.571 | 1.591 | 1.593 | 8.39 | 8.553 | 7.779 | 9.718 | 9.752 | 10.409 | Wendelspan bis Wendelspan kurz | [5 empty] | ja
13:40 | 260 |  | 131.9 | 128 |  |  |  | 6 | 3 | -2 | 90 | 0.22 | 0.3 |  | 83 | 120 | 86 | 71 | 1.067 | 1.186 | 1.229 | 4.747 | 4.717 | 5.712 | 6.15 | 5.622 | 6.33 | Wendelspan bis Wendelspan kurz | [5 empty] | ja
13:50 | 261 |  | 131.9 | 123 |  |  |  | 6 | 3 | -2 | 90 | 0.22 | 0.3 |  | 108 | 135 | 97 | 94 | 1.348 | 1.353 | 1.228 | 5.694 | 5.314 | 5.36 | 5.958 | 5.837 | 6.422 | Wirrspan bis Wendelspan |  |  |  | Schnitt ca 25mm vor dem Wellenende wegen Spänen gestoppt, bzw Messungen beendet |  | ja
14:05 | 262 |  | 131.3 | 128 |  |  |  | 6 | 3 | -2 | 90 | 0.22 | 0.3 |  | 121 | 196 | 125 | 58 | 1.396 | 1.552 | 1.743 | 5.625 | 7.736 | 9.136 | 6.705 | 8.33 | 9.387 | Wendelspan kurz bis Wendelspanstücke (gut) | [5 empty] | ja
15:20 | 263 |  | 131.3 | 123 |  |  |  | 9 | 1 | -1.5 | 90 | 0.26 | 0.3 |  | 72 | 85 | 81 | 161 | 1.615 | 1.557 | 1.636 | 6.914 | 6.196 | 6.065 | 7.646 | 6.733 | 7.391 | Wendelspan kurz | [5 empty] | ja
15:30 | 264 |  | 130.7 | 128 |  |  |  | 9 | 1 | -1.5 | 90 | 0.26 | 0.3 |  | 104 | 153 | 107 | 168 | 1.598 | 1.676 | 1.624 | 6.288 | 8.138 | 8.846 | 7.534 | 9.053 | 10.319 | Wendelspan kurz bis Wendelspanstücke (gut) | [5 empty] | ja
15:40 | 265 |  | 130.7 | 123 |  |  |  | 9 | 1 | -1.5 | 90 | 0.26 | 0.3 |  | 120 | 164 | 118 | 121 | 1.666 | 1.662 | 1.784 | 9.405 | 8.613 | 8.813 | 10.583 | 9.947 | 10.143 | Wendelspan kurz bis Wendelspanstücke (gut) | [5 empty] | ja
15:50 | 266 |  | 130.1 | 128 |  |  |  | 9 | 1 | -1.5 | 90 | 0.26 | 0.3 |  | 113 | 200 | 129 | 41 | 1.909 | 1.669 | 2.115 | 9.251 | 9.611 | 12.265 | 10.279 | 11.32 | 12.604 | Wendelspanstücke (gut) | [5 empty] | ja
16:00 | 267 |  | 130.1 | 123 |  |  |  | 9 | 2 | -1.75 | 90 | 0.26 | 0.3 |  | 76 | 109 | 74 | 91 | 1.354 | 1.422 | 1.441 | 5.521 | 5.532 | 5.466 | 5.803 | 6.279 | 6.567 | Wendelspan | [5 empty] | ja
16:20 | 268 |  | 129.5 | 128 |  |  |  | 9 | 2 | -1.75 | 90 | 0.26 | 0.3 |  | 116 | 156 | 98 | 101 | 1.387 | 1.613 | 1.63 | 5.949 | 8.138 | 9.353 | 7.455 | 9.057 | 10.408 | Wendelspan | [5 empty] | ja
16:30 | 269 |  | 129.5 | 123 |  |  |  | 9 | 2 | -1.75 | 90 | 0.26 | 0.3 |  | 112 | 166 | 114 | 84 | 1.795 | 1.73 | 1.827 | 9.345 | 8.54 | 8.813 | 10.296 | 9.362 | 10.673 | Wendelspan bis Wendelspan kurz | [5 empty] | ja
16:45 | 270 |  | 128.9 | 128 |  |  |  | 9 | 2 | -1.75 | 90 | 0.26 | 0.3 |  | 136 | 209 | 136 | 122 | 1.805 | 1.981 | 2.117 | 8.686 | 11.209 | 12.224 | 10.075 | 11.416 | 13.383 | Wendelspanstücke (gut) | [5 empty] | ja
10:00 | 271 |  | 127.9 | 126 |  |  |  | 9 | 3 | -1.75 | 80 | 0.26 | 0.3 |  | 81 | 85 | 82 | 203 | 1.261 | 1.29 | 1.368 | 6.036 | 6.661 | 6.702 | 6.822 | 7.452 | 7.289 | Wendelspan |  |  |  | WSP Päckchen 02 | 2019-03-18 | ja
10:20 | 272 |  | 127.9 | 126 |  |  |  | 9 | 3 | -1.75 | 80 | 0.26 | 0.3 |  | 81 | 112 | 97 | 173 | 1.236 | 1.25 | 1.232 | 6.202 | 6.795 | 6.841 | 6.646 | 7.867 | 8.085 | Wendelspan | [5 empty] | ja
10:45 | 273 |  | 127.3 | 126 |  |  |  | 9 | 3 | -1.75 | 80 | 0.26 | 0.3 |  | 81 | 122 | 104 | 165 | 1.364 | 1.307 | 1.428 | 6.816 | 7.244 | 7.609 | 7.551 | 7.766 | 8.126 | Wendelspan bis Wendelspan kurz | [5 empty] | ja
11:00 | 274 |  | 127.3 | 126 |  |  |  | 9 | 3 | -1.75 | 80 | 0.26 | 0.3 |  | 104 | 204 | 149 | 33 | 1.153 | 1.375 | 1.471 | 4.98 | 7.695 | 8.519 | 6.377 | 8.297 | 9.673 | Wirrspan bis Wendelspan | [5 empty] | ja
11:10 | 275 |  | 126.7 | 126 |  |  |  | 9 | 4 | -1.5 | 70 | 0.22 | 0.3 |  | 70 | 89 | 79 | 218 | 1.129 | 1.164 | 1.225 | 5.311 | 5.592 | 6.288 | 5.774 | 6.212 | 7.048 | Wendelspan | [5 empty] | ja
11:20 | 276 |  | 126.7 | 126 |  |  |  | 9 | 4 | -1.5 | 70 | 0.22 | 0.3 |  | 67 | 90 | 88 | 152 | 1.2541 | 1.218 | 1.22 | 5.821 | 6.281 | 6.68 | 6.413 | 6.963 | 7.17 | Wendelspan | [5 empty] | ja
11:35 | 277 |  | 126.1 | 126 |  |  |  | 9 | 4 | -1.5 | 70 | 0.22 | 0.3 |  | 96 | 112 | 104 | 304 | 1.256 | 1.398 | 1.338 | 6.525 | 7.007 | 7.076 | 7.362 | 7.579 | 7.804 | Wendelspan | [5 empty] | ja
11:50 | 278 |  | 126.1 | 126 |  |  |  | 9 | 4 | -1.5 | 70 | 0.22 | 0.3 |  | 104 | 127 | 110 | 141 | 1.407 | 1.422 | 1.425 | 7.623 | 7.535 | 7.607 | 8.488 | 7.705 | 8.05 | Wendelspan |  |  |  | ZER 3 und AE Messung wegen "Spanumwicklung" nach 90 mm gestoppt |  | ja
12:05 | 279 |  | 125.5 | 126 |  |  |  | 9 | 4 | -1.5 | 70 | 0.22 | 0.3 |  | 118 | 137 | 119 | 145 | 1.451 | 1.416 | 1.493 | 7.529 | 6.852 | 8.066 | 8.29 | 7.426 | 8.775 | Wirrspan bis Wendelspan |  |  |  | ZER 3 und AE Messung wegen "Spanumwicklung" nach 60 mm gesotppt |  | ja
12:15 | 280 |  | 125.5 | 126 |  |  |  | 9 | 4 | -1.5 | 70 | 0.22 | 0.3 |  | 126 | 139 | 345 | 198 | 1.597 | 1.881 | 1.637 | 7.792 | 7.975 | 9.238 | 8.291 | 8.471 | 10.164 | Wendelspan |  |  |  | ZER 3 und AE Messung wegen "Spanumwicklung" nach 50 mm gestoppt |  | ja
12:45 | 281 |  | 124.9 | 126 |  |  |  | 1 | 2 | -2 | 80 | 0.3 | 0.3 |  | 73 | 76 | 104 | 211 | 1.556 | 1.616 | 1.545 | 7.306 | 7.542 | 7.636 | 8.553 | 9.385 | 8.749 | Wendelspan bis Wendelspan kurz |  |  |  | WSP Päckchen 04 |  | ja
14:00 | 282 |  | 124.9 | 126 |  |  |  | 1 | 2 | -2 | 80 | 0.3 | 0.3 |  | 98 | 94 | 110 | x | 1.373 | 1.509 | 1.429 | 6.138 | 6.218 | 5.572 | 7.37 | 7.406 | 7.828 | Wirrspan |  |  |  | ZER 3 und AE Messung wegen "Spanumwicklung" nach ca. 80 mm gestoppt |  | ja
14:10 | 283 |  | 124.3 | 126 |  |  |  | 1 | 2 | -2 | 80 | 0.3 | 0.3 |  | 115 | 122 | 123 | 169 | 1.476 | 1.641 | 1.63 | 7.859 | 9.294 | 8.758 | 9.042 | 10.453 | 9.615 | Wendelspan bis Wendelspan kurz | [5 empty] | ja
14:20 | 284 |  | 124.3 | 126 |  |  |  | 1 | 2 | -2 | 80 | 0.3 | 0.3 |  | 107 | 126 | 135 | 232 | 1.586 | 1.53 | 1.541 | 8.081 | 7.997 | 7.915 | 9.796 | 9.857 | 9.209 | Wendelspan bis Wendelspan kurz | [5 empty] | ja
14:30 | 285 |  | 123.7 | 126 |  |  |  | 1 | 2 | -2 | 80 | 0.3 | 0.3 |  | 129 | 137 | 140 | 69 | 1.596 | 1.615 | 1.508 | 8.772 | 9.236 | 8.004 | 9.831 | 10.522 | 9.868 | Wendelspan bis Wendelspan kurz | [5 empty] | ja
14:40 | 286 |  | 123.7 | 126 |  |  |  | 1 | 2 | -2 | 80 | 0.3 | 0.3 |  | 126 | 148 | 154 | 140 | 1.561 | 1.51 | 1.56 | 8.351 | 8.449 | 9.495 | 9.385 | 9.459 | 10.751 | Wendelspan |  |  |  | ZER 3 und AE Messung wegen "Spanumwicklung" nach ca. 100 mm gestoppt |  | ja
14:50 | 287 |  | 123.1 | 126 |  |  |  | 1 | 2 | -2 | 80 | 0.3 | 0.3 |  | 177 | 153 | 163 | 137 | 1.558 | 1.563 | 1.639 | 8.848 | 8.694 | 9.392 | 10.96 | 9.851 | 11.124 | Wendelspan | [5 empty] | ja
15:00 | 288 |  | 123.1 | 126 |  |  |  | 1 | 2 | -2 | 80 | 0.3 | 0.3 |  | 129 | 163 | 183 | 212 | 1.639 | 1.596 | 1.651 | 9.743 | 9.053 | 9.68 | 10.971 | 11.506 | 11.331 | Wendelspan | [5 empty] | ja
15:20 | 289 |  | 122.5 | 126 |  |  |  | 1 | 2 | -2 | 80 | 0.3 | 0.3 |  | 196 | 166 | 161 | 371 | 1.679 | 1.674 | 1.62 | 9.104 | 9.534 | 9.561 | 11.181 | 10.674 | 12.154 | Wendelspan | [5 empty] | ja
15:35 | 290 |  | 122.5 | 126 |  |  |  | 1 | 3 | -2 | 70 | 0.22 | 0.3 |  | 74 | 93 | 98 | 211 | 1.313 | 1.389 | 1.459 | 5.636 | 6.072 | 6.589 | 6.153 | 6.998 | 6.919 | Wirrspan |  |  |  | ZER 3 und AE Messung wegen "Spanumwicklung" nach ca. 75 mm gestoppt; AE-Messung nicht gespeichert |  | ja
15:50 | 291 |  | 121.9 | 126 |  |  |  | 1 | 3 | -2 | 70 | 0.22 | 0.3 |  | 96 | 84 | 66 | 329 | 1.693 | 1.777 | 1.692 | 7.918 | 8.375 | 7.677 | 14.551 | 13.353 | 11.081 | Wendelspan | [5 empty] | ja
16:20 | 292 |  | 121.9 | 126 |  |  |  | 1 | 3 | -2 | 70 | 0.22 | 0.3 |  | 81 | 102 | 93 | 213 | 1.786 | 1.483 | 1.425 | 9.42 | 7.476 | 7.032 | 13.742 | 9.055 | 7.441 | Wendelspan | [5 empty] | ja
16:30 | 293 |  | 121.3 | 126 |  |  |  | 1 | 3 | -2 | 70 | 0.22 | 0.3 |  | 111 | 117 | 114 | 267 | 1.732 | 1.493 | 1.609 | 8.941 | 7.311 | 7.975 | 15.456 | 8.397 | 11.786 | Wendelspan | [5 empty] | ja
16:45 | 294 |  | 121.3 | 126 |  |  |  | 1 | 3 | -2 | 70 | 0.22 | 0.3 |  | 99 | 120 | 123 | 228 | 1.588 | 1.547 | 1.75 | 7.26 | 7.501 | 8.722 | 9.315 | 8.324 | 13.462 | Wendelspan | [5 empty] | ja
17:00 | 295 |  | 120.7 | 126 |  |  |  | 1 | 3 | -2 | 70 | 0.22 | 0.3 |  | 143 | 138 | 132 | 63 | 1.54 | 1.631 | 1.538 | 7.65 | 7.694 | 7.68 | 8.303 | 8.216 | 8.338 | Wendelspan | [5 empty] | ja
17:15 | 296 |  | 120.7 | 126 |  |  |  | 1 | 3 | -2 | 70 | 0.22 | 0.3 |  | 163 | 152 | 137 | x | 1.522 | 1.559 | 1.551 | 7.815 | 7.926 | 8.007 | 8.493 | 8.577 | 8.653 | Wendelspan | [5 empty] | ja
17:30 | 297 |  | 120.1 | 126 |  |  |  | 1 | 3 | -2 | 70 | 0.22 | 0.3 |  | 160 | 153 | 132 | 203 | 1.599 | 1.664 | 1.67 | 7.523 | 9.173 | 8.097 | 8.055 | 14.013 | 8.795 | Wendelspan | [5 empty] | ja
8:30 | 298 |  | 120.1 | 126 |  |  |  | 1 | 3 | -2 | 70 | 0.22 | 0.3 |  | 132 | 148 | 134 | 192 | 1.541 | 1.525 | 1.58 | 7.244 | 7.502 | 7.401 | 9.341 | 8.146 | 7.949 | Wendelspan |  |  |  |  | 2019-03-19 | ja
8:40 | 299 |  | 119.5 | 252 |  |  |  | 1 | 3 | -2 | 70 | 0.22 | 0.3 |  | 185 | 160 | 139 | 122 | 1.499 | 1.591 | 1.584 | 6.801 | 7.65 | 8.306 | 7.594 | 9.375 | 9.096 | Wendelspan |  |  |  | ZER 3 und AE Messung wegen "Spanumwicklung" nach ca. 230 mm gestoppt |  | ja
8:50 | 300 |  | 118.9 | 252 |  |  |  | 1 | 3 | -2 | 70 | 0.22 | 0.3 |  | 230 | 170 | 162 | x | 1.45 | 1.531 | 1.679 | 7.462 | 7.357 | 8.812 | 8.327 | 8.043 | 12.223 | Wendelspan bis Wendelspan kurz | [5 empty] | ja
9:15 | 301 |  | 118.3 | 126 |  |  |  | 1 | 4 | -2 | 80 | 0.22 | 0.3 |  | 85 | 80 | 86 | 260 | 1.142 | 1.184 | 1.217 | 5.081 | 5.343 | 5.738 | 5.646 | 5.892 | 6.493 | Wendelspan | [5 empty] | ja
9:25 | 302 |  | 118.3 | 126 |  |  |  | 1 | 4 | -2 | 80 | 0.22 | 0.3 |  | 111 | 100 | 111 | 132 | 1.206 | 1.417 | 1.414 | 5.746 | 6.774 | 6.923 | 6.367 | 8.998 | 9.409 | Wendelspan | [5 empty] | ja
9:35 | 303 |  | 117.7 | 126 |  |  |  | 1 | 4 | -2 | 80 | 0.22 | 0.3 |  | 124 | 123 | 125 | 128 | 1.338 | 1.334 | 1.464 | 6.427 | 6.466 | 6.993 | 7.004 | 6.8 | 8.614 | Wendelspan | [5 empty] | ja
9:50 | 304 |  | 117.7 | 126 |  |  |  | 1 | 4 | -2 | 80 | 0.22 | 0.3 |  | 131 | 143 | 121 | 70 | 1.335 | 1.315 | 1.436 | 5.562 | 6.122 | 6.947 | 6.144 | 7.547 | 7.357 | Wirrspan |  |  |  | ZER 3 und AE Messung wegen "Spanumwicklung" nach ca. 85 mm gestoppt |  | ja
10:05 | 305 |  | 117.1 | 252 |  |  |  | 1 | 4 | -2 | 80 | 0.22 | 0.3 |  | 137 | 159 | 155 | 68 | 1.354 | 1.515 | 1.402 | 6.94 | 7.21 | 7.029 | 7.317 | 7.376 | 7.524 | Wendelspan bis Wendelspan kurz | [5 empty] | ja
10:20 | 306 |  | 116.5 | 252 |  |  |  | 1 | 4 | -2 | 80 | 0.22 | 0.3 |  | 167 | 167 | 168 | 192 | 1.49 | 1.612 | 1.59 | 7.522 | 7.968 | 7.923 | 8.195 | 8.468 | 8.378 | Wendelspan | [5 empty] | ja
11:10 | 307 |  | 115.9 | 252 |  |  |  | 1 | 4 | -2 | 80 | 0.22 | 0.3 |  | 162 | 194 | 174 | 134 | 1.491 | 1.596 | 1.629 | 7.906 | 8.114 | 8.067 | 8.339 | 8.82 | 8.458 | Wendelspan | [5 empty] | ja
11:25 | 308 |  | 115.3 | 126 |  |  |  | 2 | 2 | -2 | 90 | 0.22 | 0.3 |  | 93 | 72 | 94 | 354 | 1.141 | 1.121 | 1.233 | 4.996 | 5.449 | 5.718 | 5.317 | 5.64 | 6.25 | Wendelspan |  |  |  | WSP Päckchen 04 |  | ja
11:40 | 309 |  | 115.3 | 126 |  |  |  | 2 | 2 | -2 | 90 | 0.22 | 0.3 |  | 115 | 114 | 119 | 82 | 1.274 | 1.278 | 1.373 | 5.786 | 6.189 | 6.251 | 6.166 | 6.726 | 6.65 | Wendelspan | [5 empty] | ja
11:50 | 310 |  | 114.7 | 126 |  |  |  | 2 | 2 | -2 | 90 | 0.22 | 0.3 |  | 117 | 130 | 128 | 144 | 1.3 | 1.403 | 1.381 | 5.615 | 6.462 | 6.851 | 6.298 | 7.013 | 7.304 | Wendelspan bis Wendelspan kurz | [5 empty] | ja
11:55 | 311 |  | 114.7 | 126 |  |  |  | 2 | 2 | -2 | 90 | 0.22 | 0.3 |  | 122 | 149 | 145 | 67 | 1.306 | 1.475 | 1.471 | 6.735 | 7.23 | 7.134 | 7.288 | 8.264 | 7.529 | Wendelspan bis Wendelspan kurz | [5 empty] | ja
12:05 | 312 |  | 114.1 | 252 |  |  |  | 2 | 2 | -2 | 90 | 0.22 | 0.3 |  | 147 | 151 | 162 | 177 | 1.48 | 1.535 | 1.509 | 7.095 | 8.073 | 7.594 | 8.343 | 9.064 | 8.115 | Wendelspan bis Wendelspan kurz | [5 empty] | ja
12:20 | 313 |  | 113.5 | 252 |  |  |  | 2 | 2 | -2 | 90 | 0.22 | 0.3 |  | 181 | 180 | 186 | 158 | 1.587 | 1.417 | 1.547 | 7.996 | 7.376 | 8.606 | 8.809 | 7.946 | 9.843 | Wendelspan kurz | [5 empty] | ja
12:30 | 314 |  | 112.9 | 252 |  |  |  | 2 | 2 | -2 | 90 | 0.22 | 0.3 |  | 238 | 203 | 224 | 100 | 1.592 | 1.554 | 1.7 | 7.926 | 8.018 | 8.215 | 8.269 | 9.503 | 8.763 | Wendelspan kurz bis Wendelspanstücke (gut) | [5 empty] | ja
14:00 | 315 |  | 112.3 | 126 |  |  |  | 2 | 3 | -1.5 | 90 | 0.26 | 0.3 |  | 80 | 73 | 99 | 154 | 1.409 | 1.304 | 1.447 | 6.077 | 6.108 | 6.799 | 6.653 | 6.567 | 7.165 | Wendelspan kurz | [5 empty] | ja
14:15 | 316 |  | 112.3 | 126 |  |  |  | 2 | 3 | -1.5 | 90 | 0.26 | 0.3 |  | 135 | 119 | 124 | 127 | 1.476 | 1.535 | 1.498 | 6.778 | 7.127 | 7.241 | 7.237 | 7.942 | 8.063 | Wendelspan kurz | [5 empty] | ja
14:20 | 317 |  | 111.7 | 252 |  |  |  | 2 | 3 | -1.5 | 90 | 0.26 | 0.3 |  | 108 | 136 | 125 | 132 | 1.504 | 1.508 | 1.566 | 7.065 | 7.853 | 7.9 | 7.341 | 8.61 | 8.181 | Wendelspan kurz | [5 empty] | ja
14:35 | 318 |  | 111.1 | 252 |  |  |  | 2 | 3 | -1.5 | 90 | 0.26 | 0.3 |  | 140 | 157 | 187 | 200 | 1.55 | 1.638 | 1.583 | 7.92 | 8.552 | 8.445 | 8.701 | 9.025 | 8.937 | Wendelspan kurz bis Wendelspanstücke (gut) | [5 empty] | ja
14:50 | 319 |  | 110.5 | 252 |  |  |  | 2 | 3 | -1.5 | 90 | 0.26 | 0.3 |  | 184 | 198 | 195 | 238 | 1.709 | 1.583 | 1.709 | 8.796 | 8.777 | 9.338 | 9.175 | 9.405 | 10.004 | Wendelspan kurz bis Wendelspanstücke (gut) | [5 empty] | ja
15:10 | 320 |  | 109.9 | 126 |  |  |  | 2 | 4 | -1.75 | 90 | 0.26 | 0.3 |  | 86 | 78 | 88 | 223 | 1.382 | 1.328 | 1.448 | 6.529 | 6.369 | 7.085 | 7.054 | 6.617 | 7.741 | Wendelspan kurz | [5 empty] | ja
15:25 | 321 |  | 109.9 | 126 |  |  |  | 2 | 4 | -1.75 | 90 | 0.26 | 0.3 |  | 95 | 103 | 103 | 130 | 1.214 | 1.418 | 1.473 | 5.907 | 6.767 | 6.918 | 7.445 | 7.378 | 7.154 | Wendelspan kurz | [5 empty] | ja
15:45 | 322 |  | 109.3 | 252 |  |  |  | 2 | 4 | -1.75 | 90 | 0.26 | 0.3 |  | 148 | 128 | 134 | 146 | 1.416 | 1.421 | 1.582 | 6.83 | 6.635 | 7.856 | 7.331 | 7.77 | 8.227 | Wendelspan kurz | [5 empty] | ja
16:00 | 323 |  | 108.7 | 252 |  |  |  | 2 | 4 | -1.75 | 90 | 0.26 | 0.3 |  | 137 | 153 | 159 | 117 | 1.47 | 1.568 | 1.593 | 7.532 | 8.11 | 8.414 | 8.177 | 8.462 | 8.876 | Wendelspan kurz bis Wendelspanstücke (gut) | [5 empty] | ja
16:10 | 324 |  | 108.1 | 252 |  |  |  | 2 | 4 | -1.75 | 90 | 0.26 | 0.3 |  | 163 | 159 | 173 | 369 | 1.65 | 1.349 | 1.634 | 8.39 | 6.843 | 9.063 | 9.259 | 8.73 | 9.475 | Wendelspan kurz bis Wendelspanstücke (gut) | [5 empty] | ja
16:20 | 325 |  | 107.5 | 252 |  |  |  | 2 | 4 | -1.75 | 90 | 0.26 | 0.3 |  | 196 | 183 | 181 | 243 | 1.696 | 1.762 | 1.78 | 9.213 | 9.709 | 9.544 | 9.56 | 10.17 | 9.929 | Wendelspan kurz bis Wendelspanstücke (gut) | [5 empty] | ja
8:00 | 326 |  | 106.9 | 126 |  |  |  | 3 | 3 | -1.75 | 70 | 0.22 | 0.3 |  | 71 | 72 | 76 | 226 | 1.283 | 1.407 | 1.319 | 5.811 | 5.976 | 6.349 | 6.291 | 6.216 | 6.609 | Wendelspan |  |  |  | WSP Päckchen 04 | 2019-03-20 | ja
8:20 | 327 |  | 106.9 | 126 |  |  |  | 3 | 3 | -1.75 | 70 | 0.22 | 0.3 |  | 128 | 89 | 92 | 102 | 1.294 | 1.133 | 1.44 | 6.113 | 5.651 | 6.558 | 6.366 | 6.769 | 7.1 | Wendelspan bis Wirrspan | [5 empty] | ja
8:35 | 328 |  | 106.3 | 252 |  |  |  | 3 | 3 | -1.75 | 70 | 0.22 | 0.3 |  | 93 | 110 | 93 | 137 | 1.403 | 1.448 | 1.504 | 6.457 | 6.756 | 7.206 | 6.882 | 7.218 | 7.9 | Wendelspan | [5 empty] | ja
8:50 | 329 |  | 105.7 | 252 |  |  |  | 3 | 3 | -1.75 | 70 | 0.22 | 0.3 |  | 125 | 125 | 126 | 82 | 1.496 | 1.448 | 1.634 | 6.29 | 6.82 | 7.635 | 6.753 | 7.212 | 8.935 | Wendelspan | [5 empty] | ja
9:05 | 330 |  | 105.1 | 252 |  |  |  | 3 | 3 | -1.75 | 70 | 0.22 | 0.3 |  | 148 | 148 | 154 | 163 | 1.733 | 1.496 | 1.596 | 7.572 | 7.315 | 7.585 | 8.261 | 7.824 | 8.81 | Wendelspan | [5 empty] | ja
9:20 | 331 |  | 104.5 | 252 |  |  |  | 3 | 3 | -1.75 | 70 | 0.22 | 0.3 |  | 175 | 158 | 161 | 179 | 1.577 | 1.688 | 1.564 | 7.751 | 8.295 | 7.839 | 8.556 | 9.133 | 8.699 | Wendelspan | [5 empty] | ja
9:35 | 332 |  | 103.9 | 252 |  |  |  | 3 | 3 | -1.75 | 70 | 0.22 | 0.3 |  | 175 | 165 | 164 | 104 | 1.534 | 1.618 | 1.595 | 7.714 | 7.426 | 8.492 | 8.503 | 7.741 | 9.667 | Wendelspan | [5 empty] | ja
9:50 | 333 |  | 103.3 | 252 |  |  |  | 3 | 3 | -1.75 | 70 | 0.22 | 0.3 |  | 197 | 176 | 177 | 173 | 1.743 | 1.62 | 1.678 | 7.864 | 7.759 | 8.004 | 8.316 | 8.254 | 8.92 | Wendelspan | [5 empty] | ja
10:00 | 334 |  | 102.7 | 252 |  |  |  | 3 | 4 | -2 | 70 | 0.26 | 0.3 |  | 86 | 97 | 91 | 233 | 1.431 | 1.373 | 1.456 | 6.486 | 6.354 | 6.861 | 7.068 | 6.875 | 7.428 | Wendelspan bis Wendelspan kurz | [5 empty] | ja
10:15 | 335 |  | 102.1 | 252 |  |  |  | 3 | 4 | -2 | 70 | 0.26 | 0.3 |  | 120 | 127 | 135 | 192 | 1.482 | 1.535 | 1.579 | 6.694 | 7.429 | 7.412 | 7.293 | 8.052 | 7.759 | Wendelspan bis Wendelspan kurz | [5 empty] | ja
11:00 | 336 |  | 101.5 | 252 |  |  |  | 3 | 4 | -2 | 70 | 0.26 | 0.3 |  | 140 | 129 | 133 | 249 | 1.627 | 1.582 | 1.681 | 7.234 | 7.74 | 7.691 | 8.038 | 8.615 | 8.675 | Wendelspan bis Wendelspan kurz | [5 empty] | ja
11:15 | 337 |  | 100.9 | 252 |  |  |  | 3 | 4 | -2 | 70 | 0.26 | 0.3 |  | 161 | 152 | 149 | 41 | 1.614 | 1.686 | 1.649 | 8.104 | 8.113 | 8.488 | 8.937 | 8.671 | 9.399 | Wendelspan kurz bis Wendelspanstücke (gut) | [5 empty] | ja
x | x |  | 100.3 | x |  |  |  | x | x | x | x | x | x |  | x | x | x | x | x | x | x | x | x | x | x | x | x | x |  |  |  | ca. 70 mm mit ap=0,1 zerspant; Einstellungen waren korrekt, evtl. Werkzeug vorher nicht korrekt eingespannt gewesen. Mite Ersatzwerkzeug restliche volle Länge zerspant. |  | x
12:10 | 338 |  | 99.7 | 252 |  |  |  | 3 | 4 | -2 | 70 | 0.26 | 0.3 |  | 177 | 167 | 194 | 133 | 1.688 | 1.631 | 1.698 | 8.439 | 7.662 | 8.702 | 8.729 | 8.045 | 9.119 | Wendelspan | [5 empty] | ja
Note on Q35: Author: weird
Note on P67: Author: check again
Note on P68: Author: check again
Note on P235: Author: wahrscheinlich messfehler
Note on P236: Author: ? S. wert vorher